## 0-变更记录
变 更 记 录 Change Log
序号 | 产品阶段 | 版本 | 变更描述 | 变更日期 | 变更人/部门 | 审核人 | 批准人 | 备注
1 | C | V1.0 | BMS开发数据第一版数据 | 2019-04-30 | 孙建庆/动力系统 | 杨建军 | 杨建军
2 | C | V1.1 | BMS开发数据第而次梳理 | 2019-06-16 | 孙建庆/动力系统 | 杨建军 | 杨建军
3 | C | V1.2 | 更新电压范围、容量、能量和OCV数据 | 2019-06-26 | 任祥/电芯
4 | C | V1.3 | 新增表13_快充策略：新增加无水冷下的快充策略 | 2019-07-30 | 孙建庆/动力系统 | 杨建军 | 杨建军
5 | C | V1.4 | 更新表13_快充策略：更新90%＜SOC≤95%区间，5-45℃温度范围内的充电倍率；调整无水冷时95%SOC对应的电压，暨10-45℃时的倍率 | 2019-08-06 | 孙建庆/动力系统 | 杨建军 | 杨建军
6 | C | V1.5 | 更新_上限SOC调整到97%（对应4.26V），增加60s放电电流和功率 | 2019-10-12 | 孙建庆/动力系统 | 陈斌 | 陈斌
7 | C | V1.6 | 更新表6,7中持续放电的电流和功率数据 | 2020-01-15 | 孙建庆 | 陈斌 | 陈斌
8 | C | V1.7 | 和CATL表格统一 | 2020-06-23 | 孙建庆 | 陈斌 | 陈斌
9
10
11
12
13
14
15
16
17
18

## 1_基本信息
1. 电池材料
| 类别 | 材料
| 正极 | NCM |  | 模组为2P4S结构
| 负极 | Gr
| 隔离膜 | PE
| 电解质盐 | LiPF6
| 电解液溶剂 | 碳酸酯溶剂
2. 基本信息
| 类别 | 单位 | 值 | 3Sigma | 测试条件 | 备注
| 标称容量 | Ah | 75 |  | 1C, 25℃
| 标准容量* | Ah | 75 |  |  | 按照表<4.标准容量测试方法 (25℃)>得到的容量
| 交流内阻 | mΩ | ＜0.65 |  |  | 1000Hz
| 标称电压 | mV | 3.65
| 自放电率 | %SoC/month | 0.03 |  | 25℃,70%SOC
| 出货SoC | % | 70
| 比热容 | J /(kg·K) | 1010
3. 标准充电方法 (25℃)
| 步骤 | 模式 (恒流/恒压/静置) | 电流 (A) | 电压 (V) | 时间 (s) | 备注
| 1 | 恒流 | 75 | 4.26 |  | 持续充电至单体电池最大4.26V
| 2 | 恒压 | ≤0.05C | 4.26 |  | 电流到3.75±0.3A截止
3
4
5
6
7
8
4. 标准容量测试方法 (25℃)
| 步骤 | 模式 (恒流/恒压/静置) | 电流 (A) | 电压 (V) | 时间 (s) | 备注
| 1 | 恒流充电 | 75 | 4.3 |  | 持续充电至单体电池最大4.3V
| 2 | 恒压充电 | ≤0.05C | 4.3 |  | 电流到3.75±0.3A截止
| 3 | 静置 |  |  | 1800
| 4 | 恒流放电 | 75 | 2.8 | /
5
6
7
8

## 2_电压和温度
1. 正常工作电压范围
| 温度 (℃) | 充电 |  | 放电
|  | 上限电压 (V) | 可允许超限时间 (s) | 下限电压 (V) | 可允许超限时间 (s)
| -30 |  |  | 2.5
| -25 |  |  | 2.5
| -20 | 4.26 |  | 2.5
| -10 | 4.26 |  | 2.8
| 0 | 4.26 |  | 3.2
| 10 | 4.26 |  | 3.2
| 25 | 4.26 |  | 3.2
| 45 | 4.26 |  | 3.2
| 60 | 4.26 |  | 3.2
2. 安全电压范围 (超出正常工作范围)
| 温度 (℃) | 充电 |  | 放电
|  | 上限电压 (V) | 可允许超限时间 (s) | 下限电压 (V) | 可允许超限时间 (s)
| -30 |  |  | 1.8
| -25 |  |  | 1.8
| -20 | 4.32 |  | 1.8
| -10 | 4.32 |  | 2.2
| 0 | 4.32 |  | 2.5
| 10 | 4.32 |  | 2.5
| 25 | 4.32 |  | 2.5
| 45 | 4.32 |  | 2.5
| 60 | 4.32 |  | 2.5
3. 正常工作温度范围
| 最高温度 (℃) | 55
| 最低温度 (℃) | -30
4. 存储温度范围
| 最高温度 (℃) | 60
| 最低温度 (℃) | -40

## 3_容量和能量
1. 不同倍率/温度下放电容量 (Ah)
* 充电需按照<1_基本信息>中<3. 标准充电方法 (25℃)>进行
| 倍率(C) 温度(℃) | -30 | -25 | -20 | -10 | 0 | 10 | 25 | 40 | 50
0.1
| 0.15 | 56.5499 |  | 63.02097 | 68.95197 | 73.35978 | 76.73408 | 80.3944 | 82.37622 | 82.48267
| 0.33 | 56.89446 |  | 61.53561 | 66.30792 | 70.35927 | 73.17265 | 77.26413 | 81.40858 | 82.46429
| 0.5 | 57.98407 |  | 62.25447 | 66.18207 | 69.82882 | 73.16986 | 77.23849 | 81.24764 | 82.07348
| 1 | 61.94766 |  | 65.09136 | 67.93401 | 70.75584 | 73.29933 | 76.93447 | 80.78253 | 81.33064
| 2 |  |  |  | 73.20373 | 74.83537 | 76.13899 | 78.49941 | 81.14599 | 81.17781
3
4
2. 不同倍率/温度下放电曲线
* Y轴：电压 (V)；X轴：容量 (Ah)；图例：倍率 (C)
3. 不同倍率/温度下放电温升曲线
* Y轴：温升 (℃)；X轴：容量 (Ah)；图例：倍率 (C)
4. 不同倍率/温度下放电能量 (Wh)
* 充电需按照<1_基本信息>中<3. 标准充电方法 (25℃)>进行
| 倍率(C) 温度(℃) | -30 | -25 | -20 | -10 | 0 | 10 | 25 | 40 | 50
0.1
| 0.15 | 197 |  | 226.6 | 252.22 | 271.08 | 284.87 | 299.08 | 306.79 | 307.37
| 0.33 | 191.94 |  | 215.21 | 238.2 | 256.87 | 269.43 | 286.25 | 301.79 | 305.74
| 0.5 | 194.47 |  | 216.45 | 236.22 | 253.34 | 268.13 | 285.03 | 300.31 | 303.45
| 1 | 205.66 |  | 222.67 | 237.98 | 252.33 | 264.35 | 280.25 | 295.58 | 298.26
| 2 |  |  |  | 248.96 | 259.51 | 267.65 | 279.86 | 291.47 | 292.74
3
4
-30℃
-25℃
-20℃
-10℃
0℃
10℃
25℃
45℃
60℃
-30℃
-25℃
-20℃
-10℃
0℃
10℃
25℃
45℃
60℃

## 4_电流极限(BoL)（单电芯）
1. 放电电流极限 (A) - Begin of Life (BoL)
* 容量定义需按照<1_基本信息>中<4. 标准容量测试方法 (25℃)>，并使用该容量计算和调整SoC
* 应考虑如下因素影响：1）电芯下限电压；2）电芯发热
CELL 10s放电电流mapping（BOL）（A）
SOC/% | 0 | 1 | 3 | 5 | 10 | 20 | 30 | 40 | 50 | 60 | 70 | 80 | 90 | 97 | 100
＜-30℃ | 0 | 0 | 0 | 0 | 0 | 0 | 0 | 0 | 0 | 0 | 0 | 0 | 0 | 0 | 0
-30℃ | 0 | 17.9 | 17.9 | 17.9 | 22.1 | 34.9 | 47.6 | 67.2 | 82.5 | 109.7 | 144.5 | 183.6 | 204.9 | 214.2 | 214.2
-25℃ | 0 | 21.3 | 21.3 | 21.3 | 28.1 | 50.2 | 73.1 | 102 | 128.4 | 161.5 | 197.2 | 229.5 | 238.9 | 244.8 | 244.8
-20℃ | 0 | 24.7 | 24.7 | 24.7 | 33.2 | 64.6 | 96.9 | 134.3 | 171.7 | 209.1 | 244.8 | 258 | 272 | 272 | 272
-15℃ | 0 | 25.5 | 25.5 | 25.5 | 35.7 | 73.1 | 107.1 | 152.2 | 195.5 | 219.3 | 246.5 | 268.6 | 272 | 272 | 272
-10℃ | 0 | 26.4 | 26.4 | 26.4 | 37.4 | 78.2 | 114.8 | 166.6 | 205.7 | 225.3 | 248.2 | 272 | 272 | 272 | 272
-5℃ | 0 | 29.8 | 29.8 | 29.8 | 44.2 | 91.8 | 140.3 | 191.3 | 215.1 | 233.8 | 255 | 272 | 272 | 272 | 272
0℃ | 0 | 33.2 | 33.2 | 33.2 | 65 | 110 | 155.6 | 205.7 | 222.7 | 238.9 | 258.4 | 272 | 272 | 272 | 272
5℃ | 0 | 55.3 | 55.3 | 55.3 | 89.3 | 153 | 204 | 238 | 245 | 255.9 | 266.1 | 272 | 272 | 272 | 272
10℃ | 0 | 76.5 | 76.5 | 76.5 | 118.2 | 191.3 | 241.4 | 263.5 | 272 | 272 | 272 | 272 | 272 | 272 | 272
15℃ | 0 | 91 | 91 | 91 | 157.3 | 225.3 | 250.8 | 265.2 | 272 | 272 | 272 | 272 | 272 | 272 | 272
20℃ | 0 | 102 | 102 | 102 | 170 | 242.3 | 259.3 | 269.5 | 272 | 272 | 272 | 272 | 272 | 272 | 272
25℃ | 0 | 114.8 | 114.8 | 114.8 | 204 | 272 | 272 | 272 | 272 | 272 | 272 | 272 | 272 | 272 | 272
30℃ | 0 | 114.8 | 114.8 | 114.8 | 204 | 272 | 272 | 272 | 272 | 272 | 272 | 272 | 272 | 272 | 272
35℃ | 0 | 114.8 | 114.8 | 114.8 | 204 | 272 | 272 | 272 | 272 | 272 | 272 | 272 | 272 | 272 | 272
40℃ | 0 | 114.8 | 114.8 | 114.8 | 204 | 272 | 272 | 272 | 272 | 272 | 272 | 272 | 272 | 272 | 272
45℃ | 0 | 114.8 | 114.8 | 114.8 | 204 | 272 | 272 | 272 | 272 | 272 | 272 | 272 | 272 | 272 | 272
50℃ | 0 | 102 | 102 | 102 | 170 | 255 | 259.3 | 268.6 | 272 | 272 | 272 | 272 | 272 | 272 | 272
53℃ | 0 | 76.5 | 76.5 | 76.5 | 118.2 | 191.3 | 241.4 | 263.5 | 272 | 272 | 272 | 272 | 272 | 272 | 272
＞53℃ | 0 | 0 | 0 | 0 | 0 | 0 | 0 | 0 | 0 | 0 | 0 | 0 | 0 | 0 | 0
CELL 60s 放电电流mapping（BOL）（A）
SOC/% | 0 | 1 | 3 | 5 | 10 | 20 | 30 | 40 | 50 | 60 | 70 | 80 | 90 | 97 | 100
＜-30℃ | 0 | 0 | 0 | 0 | 0 | 0 | 0 | 0 | 0 | 0 | 0 | 0 | 0 | 0 | 0
-30℃ | 0 | 6.8 | 6.8 | 6.8 | 14.5 | 23 | 33.2 | 46.8 | 63.8 | 84.2 | 104.6 | 123.3 | 143.7 | 153 | 153
-25℃ | 0 | 6.8 | 6.8 | 6.8 | 14.5 | 23 | 33.2 | 46.8 | 63.8 | 84.2 | 104.6 | 123.3 | 143.7 | 153 | 153
-20℃ | 0 | 11.1 | 11.1 | 11.1 | 23.8 | 46.8 | 67.2 | 81.6 | 105.4 | 119 | 132.6 | 139.4 | 142 | 146.2 | 146.2
-15℃ | 0 | 11.1 | 11.1 | 11.1 | 23.8 | 46.8 | 67.2 | 81.6 | 105.4 | 119 | 132.6 | 139.4 | 142 | 146.2 | 146.2
-10℃ | 0 | 13.6 | 13.6 | 13.6 | 28.1 | 61.2 | 82.5 | 107.1 | 132.6 | 144.5 | 152.2 | 158.1 | 160.7 | 164.9 | 164.9
-5℃ | 0 | 13.6 | 13.6 | 13.6 | 28.1 | 61.2 | 82.5 | 107.1 | 132.6 | 144.5 | 152.2 | 158.1 | 160.7 | 164.9 | 164.9
0℃ | 0 | 17.9 | 17.9 | 17.9 | 37.4 | 74.8 | 107.1 | 135.2 | 159.8 | 159.8 | 168.3 | 176 | 181.9 | 182.8 | 182.8
5℃ | 0 | 17.9 | 17.9 | 17.9 | 37.4 | 74.8 | 107.1 | 135.2 | 159.8 | 159.8 | 168.3 | 176 | 181.9 | 182.8 | 182.8
10℃ | 0 | 34 | 34 | 34 | 59.5 | 113.9 | 155.6 | 171.7 | 191.3 | 191.3 | 191.3 | 191.3 | 191.3 | 191.3 | 191.3
15℃ | 0 | 34 | 34 | 34 | 59.5 | 165 | 215 | 238 | 191.3 | 191.3 | 191.3 | 191.3 | 191.3 | 191.3 | 191.3
20℃ | 0 | 34 | 34 | 34 | 59.5 | 113.9 | 155.6 | 171.7 | 191.3 | 191.3 | 191.3 | 191.3 | 191.3 | 191.3 | 191.3
25℃ | 0 | 49.3 | 49.3 | 49.3 | 71.4 | 159.8 | 191.3 | 191.3 | 191.3 | 191.3 | 191.3 | 191.3 | 191.3 | 191.3 | 191.3
30℃ | 0 | 49.3 | 49.3 | 49.3 | 71.4 | 159.8 | 191.3 | 191.3 | 191.3 | 191.3 | 191.3 | 191.3 | 191.3 | 191.3 | 191.3
35℃ | 0 | 49.3 | 49.3 | 49.3 | 71.4 | 159.8 | 191.3 | 191.3 | 191.3 | 191.3 | 191.3 | 191.3 | 191.3 | 191.3 | 191.3
40℃ | 0 | 49.3 | 49.3 | 49.3 | 71.4 | 159.8 | 191.3 | 191.3 | 191.3 | 191.3 | 191.3 | 191.3 | 191.3 | 191.3 | 191.3
45℃ | 0 | 34 | 34 | 34 | 59.5 | 113.9 | 155.6 | 171.7 | 191.3 | 191.3 | 191.3 | 191.3 | 191.3 | 191.3 | 191.3
50℃ | 0 | 34 | 34 | 34 | 59.5 | 113.9 | 155.6 | 171.7 | 191.3 | 191.3 | 191.3 | 191.3 | 191.3 | 191.3 | 191.3
53℃ | 0 | 34 | 34 | 34 | 59.5 | 113.9 | 155.6 | 171.7 | 191.3 | 191.3 | 191.3 | 191.3 | 191.3 | 191.3 | 191.3
＞53℃ | 0 | 0 | 0 | 0 | 0 | 0 | 0 | 0 | 0 | 0 | 0 | 0 | 0 | 0 | 0
2. 充电电流极限 (A) - Begin of Life (BoL)
* 容量定义需按照<1_基本信息>中<4. 标准容量测试方法 (25℃)>，并使用该容量计算和调整SoC
* 应考虑如下因素影响：1）电芯上限电压；2）电芯发热；3）电芯析锂
* 持续电流可用作快充电流
注：在97%SOC以上，制动能量回收电流变为0，不允许回充
CELL 10s回充电流mapping（BOL）（A）
SOC/% | 0 | 1 | 3 | 5 | 10 | 20 | 30 | 40 | 50 | 60 | 70 | 80 | 90 | 97 | 100
＜-30℃ | 0 | 0 | 0 | 0 | 0 | 0 | 0 | 0 | 0 | 0 | 0 | 0 | 0 | 0 | 0
-30℃ | 0 | 0 | 0 | 0 | 0 | 0 | 0 | 0 | 0 | 0 | 0 | 0 | 0 | 0 | 0
-25℃ | 0 | 0 | 0 | 0 | 0 | 0 | 0 | 0 | 0 | 0 | 0 | 0 | 0 | 0 | 0
-20℃ | 36 | 36 | 36 | 36 | 36 | 34.2 | 32.4 | 28.8 | 27 | 21.6 | 16.2 | 11.7 | 6.3 | 2.7 | 0
-15℃ | 54 | 54 | 54 | 54 | 53.1 | 48.6 | 46.8 | 44.1 | 42.3 | 35.1 | 27 | 21.6 | 11.7 | 4.5 | 0
-10℃ | 65.7 | 65.7 | 65.7 | 65.7 | 63.9 | 57.6 | 54.9 | 53.1 | 51.3 | 43.2 | 31.5 | 25.2 | 13.5 | 5.4 | 0
-5℃ | 98.1 | 98.1 | 98.1 | 98.1 | 94.5 | 86.4 | 82.8 | 80.1 | 77.4 | 66.6 | 48.6 | 40.5 | 25.2 | 11.7 | 0
0℃ | 110.4 | 110.4 | 110.4 | 110.4 | 106.4 | 96.8 | 92.8 | 90.4 | 87.2 | 74.4 | 53.6 | 44.8 | 27.2 | 13.6 | 0
5℃ | 135.2 | 135.2 | 135.2 | 135.2 | 130.4 | 119.2 | 114.4 | 111.2 | 108 | 96 | 72.8 | 60 | 37.6 | 19.2 | 0
10℃ | 154.4 | 154.4 | 154.4 | 154.4 | 149.6 | 136.8 | 131.2 | 127.2 | 124 | 112.8 | 86.4 | 69.6 | 42.4 | 20 | 0
15℃ | 218.4 | 218.4 | 218.4 | 218.4 | 211.2 | 193.6 | 187.2 | 184.8 | 182.4 | 168 | 134.4 | 109.6 | 58.4 | 21.6 | 0
20℃ | 227.2 | 227.2 | 227.2 | 227.2 | 217.6 | 199.2 | 192.8 | 191.2 | 188.8 | 173.6 | 139.2 | 114.4 | 60.8 | 22.4 | 0
25℃ | 236 | 236 | 236 | 236 | 228 | 208.8 | 202.4 | 200.8 | 198.4 | 183.2 | 147.2 | 120 | 62.4 | 22.4 | 0
30℃ | 236 | 236 | 236 | 236 | 228 | 208.8 | 202.4 | 200.8 | 198.4 | 183.2 | 147.2 | 120 | 62.4 | 22.4 | 0
35℃ | 236 | 236 | 236 | 236 | 228 | 208.8 | 202.4 | 200.8 | 198.4 | 183.2 | 147.2 | 120 | 62.4 | 22.4 | 0
40℃ | 236 | 236 | 236 | 236 | 228 | 208.8 | 202.4 | 200.8 | 198.4 | 183.2 | 147.2 | 120 | 62.4 | 22.4 | 0
45℃ | 236 | 236 | 236 | 236 | 228 | 212 | 202.4 | 200.8 | 198.4 | 183.2 | 147.2 | 120 | 62.4 | 22.4 | 0
50℃ | 196 | 196 | 196 | 196 | 192 | 185.6 | 171.2 | 168 | 165.6 | 152 | 120.8 | 99.2 | 56.8 | 25.6 | 0
53℃ | 154.4 | 154.4 | 154.4 | 154.4 | 149.6 | 136.8 | 131.2 | 127.2 | 124 | 112.8 | 86.4 | 69.6 | 42.4 | 20 | 0
＞53℃ | 0 | 0 | 0 | 0 | 0 | 0 | 0 | 0 | 0 | 0 | 0 | 0 | 0 | 0 | 0
CELL 30s回充电流mapping（BOL）（A）
SOC/% | 0 | 1 | 3 | 5 | 10 | 20 | 30 | 40 | 50 | 60 | 70 | 80 | 90 | 97 | 100
＜-30℃ | 0 | 0 | 0 | 0 | 0 | 0 | 0 | 0 | 0 | 0 | 0 | 0 | 0 | 0 | 0
-30℃ | 0 | 0 | 0 | 0 | 0 | 0 | 0 | 0 | 0 | 0 | 0 | 0 | 0 | 0 | 0
-25℃ | 0 | 0 | 0 | 0 | 0 | 0 | 0 | 0 | 0 | 0 | 0 | 0 | 0 | 0 | 0
-20℃ | 13.5 | 13.5 | 13.5 | 13.5 | 13.5 | 11.7 | 10.8 | 9.9 | 9 | 7.2 | 5.4 | 3.6 | 1.8 | 0.9 | 0
-15℃ | 31.5 | 31.5 | 31.5 | 31.5 | 28.8 | 27 | 25.2 | 22.5 | 20.7 | 17.1 | 13.5 | 8.1 | 3.6 | 2.7 | 0
-10℃ | 39.6 | 39.6 | 39.6 | 39.6 | 37.8 | 35.1 | 33.3 | 29.7 | 26.1 | 21.6 | 15.3 | 9.9 | 5.4 | 3.6 | 0
-5℃ | 55.8 | 55.8 | 55.8 | 55.8 | 54 | 50.4 | 46.8 | 43.2 | 37.8 | 31 | 20 | 15.3 | 9 | 5.4 | 0
0℃ | 59.2 | 59.2 | 59.2 | 59.2 | 56.8 | 52.8 | 50 | 47 | 43 | 35 | 23.2 | 18 | 12 | 6.5 | 0
5℃ | 72.8 | 72.8 | 72.8 | 72.8 | 70.4 | 65.6 | 61.6 | 57.6 | 52 | 44 | 33.6 | 24 | 16 | 8 | 0
10℃ | 84.8 | 84.8 | 84.8 | 84.8 | 82.4 | 77.6 | 73.6 | 69.6 | 64.8 | 55.2 | 43.2 | 33.6 | 24.8 | 10.4 | 0
15℃ | 123.2 | 123.2 | 123.2 | 123.2 | 118.4 | 113.6 | 109.6 | 104.8 | 100.8 | 93.6 | 78.4 | 63.2 | 33.6 | 12 | 0
20℃ | 128 | 128 | 128 | 128 | 123.2 | 118.4 | 114.4 | 110.4 | 104.8 | 97.6 | 82.4 | 67.2 | 36 | 12.8 | 0
25℃ | 134.4 | 134.4 | 134.4 | 134.4 | 128.8 | 124 | 120 | 116 | 110.4 | 104 | 88 | 72 | 37.6 | 13.6 | 0
30℃ | 134.4 | 134.4 | 134.4 | 134.4 | 128.8 | 124 | 120 | 116 | 110.4 | 104 | 88 | 72 | 37.6 | 13.6 | 0
35℃ | 134.4 | 134.4 | 134.4 | 134.4 | 128.8 | 124 | 120 | 116 | 110.4 | 104 | 88 | 72 | 37.6 | 13.6 | 0
40℃ | 134.4 | 134.4 | 134.4 | 134.4 | 128.8 | 124 | 120 | 116 | 110.4 | 104 | 88 | 72 | 37.6 | 13.6 | 0
45℃ | 134.4 | 134.4 | 134.4 | 134.4 | 128.8 | 124 | 120 | 116 | 110.4 | 104 | 88 | 72 | 37.6 | 13.6 | 0
50℃ | 110.4 | 110.4 | 110.4 | 110.4 | 106.4 | 101.6 | 105.6 | 93.6 | 88 | 80 | 66.4 | 52 | 32 | 12 | 0
53℃ | 80.8 | 80.8 | 80.8 | 80.8 | 78.4 | 73.6 | 69.6 | 65.6 | 60.8 | 51.2 | 39.2 | 27.2 | 20.8 | 10.4 | 0
＞53℃ | 0 | 0 | 0 | 0 | 0 | 0 | 0 | 0 | 0 | 0 | 0 | 0 | 0 | 0 | 0
备注：该电流为单电芯电流，2P4S模组电流为乘以2。

## 5_功率极限(BoL)（单电芯）
1. 放电功率极限 (W) - Begin of Life (BoL)
与电流极限间的对应关系（P= f(U,I）)：
* 容量定义需按照<1_基本信息>中<4. 标准容量测试方法 (25℃)>，并使用该容量计算和调整SoC
CELL 10s放电功率mapping（BOL）（W）
SOC/% | 0 | 1 | 3 | 5 | 10 | 20 | 30 | 40 | 50 | 60 | 70 | 80 | 90 | 97 | 100
＜-30℃ | 0 | 0 | 0 | 0 | 0 | 0 | 0 | 0 | 0 | 0 | 0 | 0 | 0 | 0 | 0
-30℃ | 0 | 58.9 | 58.9 | 59.5 | 73.8 | 117.9 | 162.1 | 229.8 | 283.8 | 382.4 | 510.5 | 658.4 | 747.3 | 788.4 | 799.8
-25℃ | 0 | 70.1 | 70.1 | 70.8 | 93.9 | 169.6 | 248.9 | 348.8 | 441.7 | 563 | 696.6 | 823 | 871.2 | 901.1 | 914
-20℃ | 0 | 81.3 | 81.3 | 82.1 | 110.9 | 218.3 | 330 | 459.3 | 590.6 | 728.9 | 864.8 | 925.3 | 992 | 1001.2 | 1015.6
-15℃ | 0 | 84 | 84 | 84.8 | 119.3 | 247 | 364.7 | 520.5 | 672.5 | 764.4 | 870.8 | 963.3 | 992 | 1001.2 | 1015.6
-10℃ | 0 | 86.9 | 86.9 | 87.8 | 125 | 264.3 | 390.9 | 569.7 | 707.5 | 785.4 | 876.8 | 975.5 | 992 | 1001.2 | 1015.6
-5℃ | 0 | 98.1 | 98.1 | 99.1 | 147.7 | 310.2 | 477.8 | 654.2 | 739.9 | 815 | 900.8 | 975.5 | 992 | 1001.2 | 1015.6
0℃ | 0 | 109.3 | 109.3 | 110.4 | 217.2 | 371.7 | 529.9 | 703.4 | 766 | 832.8 | 912.8 | 975.5 | 992 | 1001.2 | 1015.6
5℃ | 0 | 182.1 | 182.1 | 183.9 | 298.4 | 517 | 694.7 | 813.9 | 842.7 | 892 | 940 | 975.5 | 992 | 1001.2 | 1015.6
10℃ | 0 | 251.9 | 251.9 | 254.3 | 395 | 646.5 | 822 | 901.1 | 935.6 | 948.1 | 960.9 | 975.5 | 992 | 1001.2 | 1015.6
15℃ | 0 | 299.7 | 299.7 | 302.5 | 525.6 | 761.4 | 854 | 906.9 | 935.6 | 948.1 | 960.9 | 975.5 | 992 | 1001.2 | 1015.6
20℃ | 0 | 335.9 | 335.9 | 339.1 | 568.1 | 818.8 | 883 | 921.6 | 935.6 | 948.1 | 960.9 | 975.5 | 992 | 1001.2 | 1015.6
25℃ | 0 | 378.1 | 378.1 | 381.7 | 681.7 | 919.2 | 926.2 | 930.2 | 935.6 | 948.1 | 960.9 | 975.5 | 992 | 1001.2 | 1015.6
30℃ | 0 | 378.1 | 378.1 | 381.7 | 681.7 | 919.2 | 926.2 | 930.2 | 935.6 | 948.1 | 960.9 | 975.5 | 992 | 1001.2 | 1015.6
35℃ | 0 | 378.1 | 378.1 | 381.7 | 681.7 | 919.2 | 926.2 | 930.2 | 935.6 | 948.1 | 960.9 | 975.5 | 992 | 1001.2 | 1015.6
40℃ | 0 | 378.1 | 378.1 | 381.7 | 681.7 | 919.2 | 926.2 | 930.2 | 935.6 | 948.1 | 960.9 | 975.5 | 992 | 1001.2 | 1015.6
45℃ | 0 | 378.1 | 378.1 | 381.7 | 681.7 | 919.2 | 926.2 | 930.2 | 935.6 | 948.1 | 960.9 | 975.5 | 992 | 1001.2 | 1015.6
50℃ | 0 | 335.9 | 335.9 | 339.1 | 568.1 | 861.7 | 883 | 918.5 | 935.6 | 948.1 | 960.9 | 975.5 | 992 | 1001.2 | 1015.6
53℃ | 0 | 251.9 | 251.9 | 254.3 | 395 | 646.5 | 822 | 901.1 | 935.6 | 948.1 | 960.9 | 975.5 | 992 | 1001.2 | 1015.6
＞53℃ | 0 | 0 | 0 | 0 | 0 | 0 | 0 | 0 | 0 | 0 | 0 | 0 | 0 | 0 | 0
CELL 60s放电功率mapping（BOL）（W）
SOC/% | 0 | 1 | 3 | 5 | 10 | 20 | 30 | 40 | 50 | 60 | 70 | 80 | 90 | 97 | 100
＜-30℃ | 0 | 0 | 0 | 0 | 0 | 0 | 0 | 0 | 0 | 0 | 0 | 0 | 0 | 0 | 0
-30℃ | 0 | 22.4 | 22.4 | 22.6 | 48.5 | 77.7 | 113.1 | 160 | 219.4 | 293.5 | 369.5 | 442.2 | 524.1 | 563.2 | 571.3
-25℃ | 0 | 22.4 | 22.4 | 22.6 | 48.5 | 77.7 | 113.1 | 160 | 219.4 | 293.5 | 369.5 | 442.2 | 524.1 | 563.2 | 571.3
-20℃ | 0 | 36.6 | 36.6 | 36.9 | 79.5 | 158.2 | 228.8 | 279 | 362.5 | 414.8 | 468.4 | 499.9 | 517.9 | 538.1 | 545.9
-15℃ | 0 | 36.6 | 36.6 | 36.9 | 79.5 | 158.2 | 228.8 | 279 | 362.5 | 414.8 | 468.4 | 499.9 | 517.9 | 538.1 | 545.9
-10℃ | 0 | 44.8 | 44.8 | 45.2 | 93.9 | 206.8 | 280.9 | 366.3 | 456.1 | 503.7 | 537.7 | 567 | 586.1 | 607 | 615.7
-5℃ | 0 | 44.8 | 44.8 | 45.2 | 93.9 | 206.8 | 280.9 | 366.3 | 456.1 | 503.7 | 537.7 | 567 | 586.1 | 607 | 615.7
0℃ | 0 | 58.9 | 58.9 | 59.5 | 125 | 252.8 | 364.7 | 462.3 | 549.7 | 557 | 594.5 | 631.2 | 663.4 | 672.8 | 682.5
5℃ | 0 | 58.9 | 58.9 | 59.5 | 125 | 252.8 | 364.7 | 462.3 | 549.7 | 557 | 594.5 | 631.2 | 663.4 | 672.8 | 682.5
10℃ | 0 | 112 | 112 | 113 | 198.8 | 384.9 | 529.9 | 587.2 | 658 | 666.8 | 675.8 | 686.1 | 697.7 | 704.1 | 714.3
15℃ | 0 | 112 | 112 | 113 | 198.8 | 557.6 | 732.1 | 813.9 | 658 | 666.8 | 675.8 | 686.1 | 697.7 | 704.1 | 714.3
20℃ | 0 | 112 | 112 | 113 | 198.8 | 384.9 | 529.9 | 587.2 | 658 | 666.8 | 675.8 | 686.1 | 697.7 | 704.1 | 714.3
25℃ | 0 | 162.4 | 162.4 | 163.9 | 238.6 | 540 | 651.4 | 654.2 | 658 | 666.8 | 675.8 | 686.1 | 697.7 | 704.1 | 714.3
30℃ | 0 | 162.4 | 162.4 | 163.9 | 238.6 | 540 | 651.4 | 654.2 | 658 | 666.8 | 675.8 | 686.1 | 697.7 | 704.1 | 714.3
35℃ | 0 | 162.4 | 162.4 | 163.9 | 238.6 | 540 | 651.4 | 654.2 | 658 | 666.8 | 675.8 | 686.1 | 697.7 | 704.1 | 714.3
40℃ | 0 | 162.4 | 162.4 | 163.9 | 238.6 | 540 | 651.4 | 654.2 | 658 | 666.8 | 675.8 | 686.1 | 697.7 | 704.1 | 714.3
45℃ | 0 | 112 | 112 | 113 | 198.8 | 384.9 | 529.9 | 587.2 | 658 | 666.8 | 675.8 | 686.1 | 697.7 | 704.1 | 714.3
50℃ | 0 | 112 | 112 | 113 | 198.8 | 384.9 | 529.9 | 587.2 | 658 | 666.8 | 675.8 | 686.1 | 697.7 | 704.1 | 714.3
53℃ | 0 | 112 | 112 | 113 | 198.8 | 384.9 | 529.9 | 587.2 | 658 | 666.8 | 675.8 | 686.1 | 697.7 | 704.1 | 714.3
＞53℃ | 0 | 0 | 0 | 0 | 0 | 0 | 0 | 0 | 0 | 0 | 0 | 0 | 0 | 0 | 0
2. 充电功率极限 (W) - Begin of Life (BoL)
与电流极限间的对应关系（P= f(U,I）)：
* 容量定义需按照<1_基本信息>中<4. 标准容量测试方法 (25℃)>，并使用该容量计算和调整SoC
注：在97%SOC以上，制动能量回收电流变为0，不允许回充
CELL 10s回充功率mapping（BOL）（W）
SOC/% | 0 | 1 | 3 | 5 | 10 | 20 | 30 | 40 | 50 | 60 | 70 | 80 | 90 | 97 | 100
＜-30℃ | 0 | 0 | 0 | 0 | 0 | 0 | 0 | 0 | 0 | 0 | 0 | 0 | 0 | 0 | 0
-30℃ | 0 | 0 | 0 | 0 | 0 | 0 | 0 | 0 | 0 | 0 | 0 | 0 | 0 | 0 | 0
-25℃ | 0 | 0 | 0 | 0 | 0 | 0 | 0 | 0 | 0 | 0 | 0 | 0 | 0 | 0 | 0
-20℃ | 121.9 | 121.9 | 121.9 | 124.2 | 125.4 | 121.7 | 117 | 104.8 | 99.3 | 81.5 | 62.6 | 46.5 | 25.8 | 11.2 | 0
-15℃ | 182.9 | 182.9 | 182.9 | 186.3 | 185 | 173 | 169 | 160.5 | 155.6 | 132.4 | 104.4 | 85.8 | 47.9 | 18.7 | 0
-10℃ | 222.5 | 222.5 | 222.5 | 226.6 | 222.6 | 205 | 198.2 | 193.3 | 188.7 | 162.9 | 121.8 | 100.1 | 55.3 | 22.5 | 0
-5℃ | 332.2 | 332.2 | 332.2 | 338.4 | 329.2 | 307.5 | 299 | 291.5 | 284.8 | 251.2 | 187.8 | 160.9 | 103.2 | 48.7 | 0
0℃ | 373.8 | 373.8 | 373.8 | 380.8 | 370.6 | 344.5 | 335.1 | 329 | 320.8 | 280.6 | 207.2 | 178 | 111.4 | 56.6 | 0
5℃ | 457.8 | 457.8 | 457.8 | 466.3 | 454.2 | 424.2 | 413 | 404.7 | 397.4 | 362.1 | 281.4 | 238.4 | 153.9 | 79.9 | 0
10℃ | 522.8 | 522.8 | 522.8 | 532.6 | 521.1 | 486.8 | 473.7 | 462.9 | 456.2 | 425.4 | 333.9 | 276.5 | 173.6 | 83.2 | 0
15℃ | 739.6 | 739.6 | 739.6 | 753.3 | 735.6 | 689 | 675.9 | 672.6 | 671.1 | 633.6 | 519.5 | 435.4 | 239.1 | 89.9 | 0
20℃ | 769.4 | 769.4 | 769.4 | 783.7 | 757.9 | 708.9 | 696.1 | 695.9 | 694.6 | 654.8 | 538 | 454.5 | 248.9 | 93.2 | 0
25℃ | 799.2 | 799.2 | 799.2 | 814 | 794.2 | 743.1 | 730.8 | 730.8 | 730 | 691 | 568.9 | 476.7 | 255.5 | 93.2 | 0
30℃ | 799.2 | 799.2 | 799.2 | 814 | 794.2 | 743.1 | 730.8 | 730.8 | 730 | 691 | 568.9 | 476.7 | 255.5 | 93.2 | 0
35℃ | 799.2 | 799.2 | 799.2 | 814 | 794.2 | 743.1 | 730.8 | 730.8 | 730 | 691 | 568.9 | 476.7 | 255.5 | 93.2 | 0
40℃ | 799.2 | 799.2 | 799.2 | 814 | 794.2 | 743.1 | 730.8 | 730.8 | 730 | 691 | 568.9 | 476.7 | 255.5 | 93.2 | 0
45℃ | 799.2 | 799.2 | 799.2 | 814 | 794.2 | 754.5 | 730.8 | 730.8 | 730 | 691 | 568.9 | 476.7 | 255.5 | 93.2 | 0
50℃ | 663.7 | 663.7 | 663.7 | 676.1 | 668.8 | 660.5 | 618.1 | 611.4 | 609.3 | 573.3 | 466.9 | 394.1 | 232.5 | 106.5 | 0
53℃ | 522.8 | 522.8 | 522.8 | 532.6 | 521.1 | 486.8 | 473.7 | 462.9 | 456.2 | 425.4 | 333.9 | 276.5 | 173.6 | 83.2 | 0
＞53℃ | 0 | 0 | 0 | 0 | 0 | 0 | 0 | 0 | 0 | 0 | 0 | 0 | 0 | 0 | 0
CELL 30s回充功率mapping（BOL）（W）
SOC/% | 0 | 1 | 3 | 5 | 10 | 20 | 30 | 40 | 50 | 60 | 70 | 80 | 90 | 97 | 100
＜-30℃ | 0 | 0 | 0 | 0 | 0 | 0 | 0 | 0 | 0 | 0 | 0 | 0 | 0 | 0 | 0
-30℃ | 0 | 0 | 0 | 0 | 0 | 0 | 0 | 0 | 0 | 0 | 0 | 0 | 0 | 0 | 0
-25℃ | 0 | 0 | 0 | 0 | 0 | 0 | 0 | 0 | 0 | 0 | 0 | 0 | 0 | 0 | 0
-20℃ | 45.7 | 45.7 | 45.7 | 46.6 | 47 | 41.6 | 39 | 36 | 33.1 | 27.2 | 20.9 | 14.3 | 7.4 | 3.7 | 0
-15℃ | 106.7 | 106.7 | 106.7 | 108.7 | 100.3 | 96.1 | 91 | 81.9 | 76.2 | 64.5 | 52.2 | 32.2 | 14.7 | 11.2 | 0
-10℃ | 134.1 | 134.1 | 134.1 | 136.6 | 131.7 | 124.9 | 120.2 | 108.1 | 96 | 81.5 | 59.1 | 39.3 | 22.1 | 15 | 0
-5℃ | 189 | 189 | 189 | 192.5 | 188.1 | 179.4 | 169 | 157.2 | 139.1 | 116.9 | 77.3 | 60.8 | 36.8 | 22.5 | 0
0℃ | 200.5 | 200.5 | 200.5 | 204.2 | 197.8 | 187.9 | 180.5 | 171.1 | 158.2 | 132 | 89.7 | 71.5 | 49.1 | 27.1 | 0
5℃ | 246.5 | 246.5 | 246.5 | 251.1 | 245.2 | 233.5 | 222.4 | 209.6 | 191.3 | 166 | 129.9 | 95.3 | 65.5 | 33.3 | 0
10℃ | 287.2 | 287.2 | 287.2 | 292.5 | 287 | 276.2 | 265.7 | 253.3 | 238.4 | 208.2 | 167 | 133.5 | 101.5 | 43.3 | 0
15℃ | 417.2 | 417.2 | 417.2 | 425 | 412.4 | 404.3 | 395.7 | 381.4 | 370.9 | 353 | 303 | 251.1 | 137.6 | 49.9 | 0
20℃ | 433.4 | 433.4 | 433.4 | 441.5 | 429.1 | 421.4 | 413 | 401.8 | 385.6 | 368.1 | 318.5 | 267 | 147.4 | 53.3 | 0
25℃ | 455.1 | 455.1 | 455.1 | 463.6 | 448.6 | 441.3 | 433.3 | 422.2 | 406.2 | 392.3 | 340.1 | 286 | 153.9 | 56.6 | 0
30℃ | 455.1 | 455.1 | 455.1 | 463.6 | 448.6 | 441.3 | 433.3 | 422.2 | 406.2 | 392.3 | 340.1 | 286 | 153.9 | 56.6 | 0
35℃ | 455.1 | 455.1 | 455.1 | 463.6 | 448.6 | 441.3 | 433.3 | 422.2 | 406.2 | 392.3 | 340.1 | 286 | 153.9 | 56.6 | 0
40℃ | 455.1 | 455.1 | 455.1 | 463.6 | 448.6 | 441.3 | 433.3 | 422.2 | 406.2 | 392.3 | 340.1 | 286 | 153.9 | 56.6 | 0
45℃ | 455.1 | 455.1 | 455.1 | 463.6 | 448.6 | 441.3 | 433.3 | 422.2 | 406.2 | 392.3 | 340.1 | 286 | 153.9 | 56.6 | 0
50℃ | 373.8 | 373.8 | 373.8 | 380.8 | 370.6 | 361.6 | 381.3 | 340.7 | 323.8 | 301.7 | 256.6 | 206.6 | 131 | 49.9 | 0
53℃ | 273.6 | 273.6 | 273.6 | 278.7 | 273.1 | 261.9 | 251.3 | 238.7 | 223.7 | 193.1 | 151.5 | 108.1 | 85.2 | 43.3 | 0
＞53℃ | 0 | 0 | 0 | 0 | 0 | 0 | 0 | 0 | 0 | 0 | 0 | 0 | 0 | 0 | 0
备注：该功率为单电芯功率，2P4S模组功率乘以8。

## 6_电流极限(EoL)
1. 放电电流极限 (A) - End of Life (EoL)
电芯老化历史（eg: 25℃/1C/循环）：
* 容量定义需按照<1_基本信息>中<4. 标准容量测试方法 (25℃)>，并使用该容量计算和调整SoC
* 应考虑如下因素影响：1）电芯下限电压；2）电芯发热；3）电芯加速老化
CELL 3s放电电流mapping（BOL）（A）
SOC/% | 0 | 5 | 10 | 20 | 30 | 40 | 50 | 60 | 70 | 80 | 90 | 97 | 100
＜-30℃
-30℃≤T＜-25℃
-25℃≤T＜-20℃
-20℃≤T＜-15℃
-15℃≤T＜-10℃
-10℃≤T＜-5℃
-5℃≤T＜0℃
0℃≤T＜5℃
5℃≤T＜10℃
10℃≤T＜15℃
15℃≤T＜20℃
20℃≤T＜25℃
25℃≤T＜30℃
30℃≤T＜35℃
35℃≤T＜40℃
40℃≤T＜45℃
45℃≤T＜50℃
50℃≤T＜55℃
55℃
＞55℃
CELL 10s放电电流mapping（BOL）（A）
SOC/% | 0 | 5 | 10 | 20 | 30 | 40 | 50 | 60 | 70 | 80 | 90 | 97 | 100
＜-30℃
-30℃≤T＜-25℃
-25℃≤T＜-20℃
-20℃≤T＜-15℃
-15℃≤T＜-10℃
-10℃≤T＜-5℃
-5℃≤T＜0℃
0℃≤T＜5℃
5℃≤T＜10℃
10℃≤T＜15℃
15℃≤T＜20℃
20℃≤T＜25℃
25℃≤T＜30℃
30℃≤T＜35℃
35℃≤T＜40℃
40℃≤T＜45℃
45℃≤T＜50℃
50℃≤T＜55℃
55℃
＞55℃
CELL 30s放电电流mapping（BOL）（A）
SOC/% | 0 | 5 | 10 | 20 | 30 | 40 | 50 | 60 | 70 | 80 | 90 | 97 | 100
＜-30℃
-30℃≤T＜-25℃
-25℃≤T＜-20℃
-20℃≤T＜-15℃
-15℃≤T＜-10℃
-10℃≤T＜-5℃
-5℃≤T＜0℃
0℃≤T＜5℃
5℃≤T＜10℃
10℃≤T＜15℃
15℃≤T＜20℃
20℃≤T＜25℃
25℃≤T＜30℃
30℃≤T＜35℃
35℃≤T＜40℃
40℃≤T＜45℃
45℃≤T＜50℃
50℃≤T＜55℃
55℃
＞55℃
CELL 60s放电电流mapping（BOL）（A）
SOC/% | 0 | 5 | 10 | 20 | 30 | 40 | 50 | 60 | 70 | 80 | 90 | 97 | 100
＜-30℃
-30℃≤T＜-25℃
-25℃≤T＜-20℃
-20℃≤T＜-15℃
-15℃≤T＜-10℃
-10℃≤T＜-5℃
-5℃≤T＜0℃
0℃≤T＜5℃
5℃≤T＜10℃
10℃≤T＜15℃
15℃≤T＜20℃
20℃≤T＜25℃
25℃≤T＜30℃
30℃≤T＜35℃
35℃≤T＜40℃
40℃≤T＜45℃
45℃≤T＜50℃
50℃≤T＜55℃
55℃
＞55℃
2. 充电电流极限 (A) - End of Life (EoL)
电芯老化历史（eg: 25℃/1C/循环）：
* 容量定义需按照<1_基本信息>中<4. 标准容量测试方法 (25℃)>，并使用该容量计算和调整SoC
* 应考虑如下因素影响：1）电芯上限电压；2）电芯发热；3）电芯析锂；4）电芯加速老化
* 持续电流可用作快充电流
CELL 3s回充电流mapping（BOL）（A）
SOC/% | 0 | 5 | 10 | 20 | 30 | 40 | 50 | 60 | 70 | 80 | 90 | 97 | 100
＜-30℃
-30℃≤T＜-25℃
-25℃≤T＜-20℃
-20℃≤T＜-15℃
-15℃≤T＜-10℃
-10℃≤T＜-5℃
-5℃≤T＜0℃
0℃≤T＜5℃
5℃≤T＜10℃
10℃≤T＜15℃
15℃≤T＜20℃
20℃≤T＜25℃
25℃≤T＜30℃
30℃≤T＜35℃
35℃≤T＜40℃
40℃≤T＜45℃
45℃≤T＜50℃
50℃≤T＜55℃
55℃
＞55℃
CELL 10s回充电流mapping（BOL）（A）
SOC/% | 0 | 5 | 10 | 20 | 30 | 40 | 50 | 60 | 70 | 80 | 90 | 97 | 100
＜-30℃
-30℃≤T＜-25℃
-25℃≤T＜-20℃
-20℃≤T＜-15℃
-15℃≤T＜-10℃
-10℃≤T＜-5℃
-5℃≤T＜0℃
0℃≤T＜5℃
5℃≤T＜10℃
10℃≤T＜15℃
15℃≤T＜20℃
20℃≤T＜25℃
25℃≤T＜30℃
30℃≤T＜35℃
35℃≤T＜40℃
40℃≤T＜45℃
45℃≤T＜50℃
50℃≤T＜55℃
55℃
＞55℃
CELL 30s回充电流mapping（BOL）（A）
SOC/% | 0 | 5 | 10 | 20 | 30 | 40 | 50 | 60 | 70 | 80 | 90 | 97 | 100
＜-30℃
-30℃≤T＜-25℃
-25℃≤T＜-20℃
-20℃≤T＜-15℃
-15℃≤T＜-10℃
-10℃≤T＜-5℃
-5℃≤T＜0℃
0℃≤T＜5℃
5℃≤T＜10℃
10℃≤T＜15℃
15℃≤T＜20℃
20℃≤T＜25℃
25℃≤T＜30℃
30℃≤T＜35℃
35℃≤T＜40℃
40℃≤T＜45℃
45℃≤T＜50℃
50℃≤T＜55℃
55℃
＞55℃
CELL 60s回充电流mapping（BOL）（A）
SOC/% | 0 | 5 | 10 | 20 | 30 | 40 | 50 | 60 | 70 | 80 | 90 | 97 | 100
＜-30℃
-30℃≤T＜-25℃
-25℃≤T＜-20℃
-20℃≤T＜-15℃
-15℃≤T＜-10℃
-10℃≤T＜-5℃
-5℃≤T＜0℃
0℃≤T＜5℃
5℃≤T＜10℃
10℃≤T＜15℃
15℃≤T＜20℃
20℃≤T＜25℃
25℃≤T＜30℃
30℃≤T＜35℃
35℃≤T＜40℃
40℃≤T＜45℃
45℃≤T＜50℃
50℃≤T＜55℃
55℃
＞55℃

## 7_功率极限(EoL)
1. 放电功率极限 (W) - End of Life (EoL)
电芯老化历史（eg: 25℃/1C/循环）：
与电流极限间的对应关系（P= f(U,I）)：
* 容量定义需按照<1_基本信息>中<4. 标准容量测试方法 (25℃)>，并使用该容量计算和调整SoC
CELL 3s放电功率mapping（BOL）（W）
SOC/% | 0 | 5 | 10 | 20 | 30 | 40 | 50 | 60 | 70 | 80 | 90 | 97 | 100
＜-30℃
-30℃≤T＜-25℃
-25℃≤T＜-20℃
-20℃≤T＜-15℃
-15℃≤T＜-10℃
-10℃≤T＜-5℃
-5℃≤T＜0℃
0℃≤T＜5℃
5℃≤T＜10℃
10℃≤T＜15℃
15℃≤T＜20℃
20℃≤T＜25℃
25℃≤T＜30℃
30℃≤T＜35℃
35℃≤T＜40℃
40℃≤T＜45℃
45℃≤T＜50℃
50℃≤T＜55℃
55℃
＞55℃
CELL 10s放电功率mapping（BOL）（W）
SOC/% | 0 | 5 | 10 | 20 | 30 | 40 | 50 | 60 | 70 | 80 | 90 | 97 | 100
＜-30℃
-30℃≤T＜-25℃
-25℃≤T＜-20℃
-20℃≤T＜-15℃
-15℃≤T＜-10℃
-10℃≤T＜-5℃
-5℃≤T＜0℃
0℃≤T＜5℃
5℃≤T＜10℃
10℃≤T＜15℃
15℃≤T＜20℃
20℃≤T＜25℃
25℃≤T＜30℃
30℃≤T＜35℃
35℃≤T＜40℃
40℃≤T＜45℃
45℃≤T＜50℃
50℃≤T＜55℃
55℃
＞55℃
CELL 30s放电功率mapping（BOL）（W）
SOC/% | 0 | 5 | 10 | 20 | 30 | 40 | 50 | 60 | 70 | 80 | 90 | 97 | 100
＜-30℃
-30℃≤T＜-25℃
-25℃≤T＜-20℃
-20℃≤T＜-15℃
-15℃≤T＜-10℃
-10℃≤T＜-5℃
-5℃≤T＜0℃
0℃≤T＜5℃
5℃≤T＜10℃
10℃≤T＜15℃
15℃≤T＜20℃
20℃≤T＜25℃
25℃≤T＜30℃
30℃≤T＜35℃
35℃≤T＜40℃
40℃≤T＜45℃
45℃≤T＜50℃
50℃≤T＜55℃
55℃
＞55℃
CELL 60s放电功率mapping（BOL）（W）
SOC/% | 0 | 5 | 10 | 20 | 30 | 40 | 50 | 60 | 70 | 80 | 90 | 97 | 100
＜-30℃
-30℃≤T＜-25℃
-25℃≤T＜-20℃
-20℃≤T＜-15℃
-15℃≤T＜-10℃
-10℃≤T＜-5℃
-5℃≤T＜0℃
0℃≤T＜5℃
5℃≤T＜10℃
10℃≤T＜15℃
15℃≤T＜20℃
20℃≤T＜25℃
25℃≤T＜30℃
30℃≤T＜35℃
35℃≤T＜40℃
40℃≤T＜45℃
45℃≤T＜50℃
50℃≤T＜55℃
55℃
＞55℃
2. 充电功率极限 (W) - End of Life (EoL)
电芯老化历史（eg: 25℃/1C/循环）：
与电流极限间的对应关系（P= f(U,I）)：
* 容量定义需按照<1_基本信息>中<4. 标准容量测试方法 (25℃)>，并使用该容量计算和调整SoC
CELL 3s回充功率mapping（BOL）（W）
SOC/% | 0 | 5 | 10 | 20 | 30 | 40 | 50 | 60 | 70 | 80 | 90 | 97 | 100
＜-30℃
-30℃≤T＜-25℃
-25℃≤T＜-20℃
-20℃≤T＜-15℃
-15℃≤T＜-10℃
-10℃≤T＜-5℃
-5℃≤T＜0℃
0℃≤T＜5℃
5℃≤T＜10℃
10℃≤T＜15℃
15℃≤T＜20℃
20℃≤T＜25℃
25℃≤T＜30℃
30℃≤T＜35℃
35℃≤T＜40℃
40℃≤T＜45℃
45℃≤T＜50℃
50℃≤T＜55℃
55℃
＞55℃
CELL 10s回充功率mapping（BOL）（W）
SOC/% | 0 | 5 | 10 | 20 | 30 | 40 | 50 | 60 | 70 | 80 | 90 | 97 | 100
＜-30℃
-30℃≤T＜-25℃
-25℃≤T＜-20℃
-20℃≤T＜-15℃
-15℃≤T＜-10℃
-10℃≤T＜-5℃
-5℃≤T＜0℃
0℃≤T＜5℃
5℃≤T＜10℃
10℃≤T＜15℃
15℃≤T＜20℃
20℃≤T＜25℃
25℃≤T＜30℃
30℃≤T＜35℃
35℃≤T＜40℃
40℃≤T＜45℃
45℃≤T＜50℃
50℃≤T＜55℃
55℃
＞55℃
CELL 30s回充功率mapping（BOL）（W）
SOC/% | 0 | 5 | 10 | 20 | 30 | 40 | 50 | 60 | 70 | 80 | 90 | 97 | 100
＜-30℃
-30℃≤T＜-25℃
-25℃≤T＜-20℃
-20℃≤T＜-15℃
-15℃≤T＜-10℃
-10℃≤T＜-5℃
-5℃≤T＜0℃
0℃≤T＜5℃
5℃≤T＜10℃
10℃≤T＜15℃
15℃≤T＜20℃
20℃≤T＜25℃
25℃≤T＜30℃
30℃≤T＜35℃
35℃≤T＜40℃
40℃≤T＜45℃
45℃≤T＜50℃
50℃≤T＜55℃
55℃
＞55℃
CELL 60s回充功率mapping（BOL）（W）
SOC/% | 0 | 5 | 10 | 20 | 30 | 40 | 50 | 60 | 70 | 80 | 90 | 97 | 100
＜-30℃
-30℃≤T＜-25℃
-25℃≤T＜-20℃
-20℃≤T＜-15℃
-15℃≤T＜-10℃
-10℃≤T＜-5℃
-5℃≤T＜0℃
0℃≤T＜5℃
5℃≤T＜10℃
10℃≤T＜15℃
15℃≤T＜20℃
20℃≤T＜25℃
25℃≤T＜30℃
30℃≤T＜35℃
35℃≤T＜40℃
40℃≤T＜45℃
45℃≤T＜50℃
50℃≤T＜55℃
55℃
＞55℃

## 8_OCV
1. 充电OCV (V) | [10 empty] | 2. 放电OCV (V)
| * 容量定义需按照<1_基本信息>中<4. 标准容量测试方法 (25℃)>，并使用该容量计算和调整SoC | [10 empty] | * 容量定义需按照<1_基本信息>中<4. 标准容量测试方法 (25℃)>，并使用该容量计算和调整SoC
| * 每个SoC/温度点，静置3h以上 | [10 empty] | * 每个SoC/温度点，静置3h以上
| * 调SoC的电流小于0.33C | [10 empty] | * 调SoC的电流小于0.33C
| SoC(%) 温度(℃) | -30 | -25 | -20 | -10 | 0 | 10 | 25 | 45 | 53 |  | SoC(%) 温度(℃) | -30 | -25 | -20 | -10 | 0 | 10 | 25 | 45 | 53
| 0 | 3.344 | 3.344 | 3.344 | 3.344 | 3.344 | 3.344 | 3.344 | 3.344 | 3.344 |  | 0 | 3.37 | 3.37 | 3.37 | 3.37 | 3.37 | 3.37 | 3.37 | 3.37 | 3.37
| 5 | 3.461 | 3.461 | 3.461 | 3.461 | 3.461 | 3.461 | 3.461 | 3.461 | 3.461 |  | 5 | 3.448 | 3.448 | 3.448 | 3.448 | 3.448 | 3.448 | 3.448 | 3.448 | 3.448
| 10 | 3.503 | 3.503 | 3.503 | 3.503 | 3.503 | 3.503 | 3.503 | 3.503 | 3.503 |  | 10 | 3.483 | 3.483 | 3.483 | 3.483 | 3.483 | 3.483 | 3.483 | 3.483 | 3.483
| 15 | 3.553 | 3.553 | 3.553 | 3.553 | 3.553 | 3.553 | 3.553 | 3.553 | 3.553 |  | 15 | 3.526 | 3.526 | 3.526 | 3.526 | 3.526 | 3.526 | 3.526 | 3.526 | 3.526
| 20 | 3.59 | 3.59 | 3.59 | 3.59 | 3.59 | 3.59 | 3.59 | 3.59 | 3.59 |  | 20 | 3.559 | 3.559 | 3.559 | 3.559 | 3.559 | 3.559 | 3.559 | 3.559 | 3.559
| 25 | 3.611 | 3.611 | 3.611 | 3.611 | 3.611 | 3.611 | 3.611 | 3.611 | 3.611 |  | 25 | 3.591 | 3.591 | 3.591 | 3.591 | 3.591 | 3.591 | 3.591 | 3.591 | 3.591
| 30 | 3.626 | 3.626 | 3.626 | 3.626 | 3.626 | 3.626 | 3.626 | 3.626 | 3.626 |  | 30 | 3.611 | 3.611 | 3.611 | 3.611 | 3.611 | 3.611 | 3.611 | 3.611 | 3.611
| 35 | 3.64 | 3.64 | 3.64 | 3.64 | 3.64 | 3.64 | 3.64 | 3.64 | 3.64 |  | 35 | 3.625 | 3.625 | 3.625 | 3.625 | 3.625 | 3.625 | 3.625 | 3.625 | 3.625
| 40 | 3.655 | 3.655 | 3.655 | 3.655 | 3.655 | 3.655 | 3.655 | 3.655 | 3.655 |  | 40 | 3.64 | 3.64 | 3.64 | 3.64 | 3.64 | 3.64 | 3.64 | 3.64 | 3.64
| 45 | 3.674 | 3.674 | 3.674 | 3.674 | 3.674 | 3.674 | 3.674 | 3.674 | 3.674 |  | 45 | 3.657 | 3.657 | 3.657 | 3.657 | 3.657 | 3.657 | 3.657 | 3.657 | 3.657
| 50 | 3.7 | 3.7 | 3.7 | 3.7 | 3.7 | 3.7 | 3.7 | 3.7 | 3.7 |  | 50 | 3.68 | 3.68 | 3.68 | 3.68 | 3.68 | 3.68 | 3.68 | 3.68 | 3.68
| 55 | 3.748 | 3.748 | 3.748 | 3.748 | 3.748 | 3.748 | 3.748 | 3.748 | 3.748 |  | 55 | 3.723 | 3.723 | 3.723 | 3.723 | 3.723 | 3.723 | 3.723 | 3.723 | 3.723
| 60 | 3.797 | 3.797 | 3.797 | 3.797 | 3.797 | 3.797 | 3.797 | 3.797 | 3.797 |  | 60 | 3.772 | 3.772 | 3.772 | 3.772 | 3.772 | 3.772 | 3.772 | 3.772 | 3.772
| 65 | 3.844 | 3.844 | 3.844 | 3.844 | 3.844 | 3.844 | 3.844 | 3.844 | 3.844 |  | 65 | 3.817 | 3.817 | 3.817 | 3.817 | 3.817 | 3.817 | 3.817 | 3.817 | 3.817
| 70 | 3.895 | 3.895 | 3.895 | 3.895 | 3.895 | 3.895 | 3.895 | 3.895 | 3.895 |  | 70 | 3.866 | 3.866 | 3.866 | 3.866 | 3.866 | 3.866 | 3.866 | 3.866 | 3.866
| 75 | 3.948 | 3.948 | 3.948 | 3.948 | 3.948 | 3.948 | 3.948 | 3.948 | 3.948 |  | 75 | 3.919 | 3.919 | 3.919 | 3.919 | 3.919 | 3.919 | 3.919 | 3.919 | 3.919
| 80 | 4.003 | 4.003 | 4.003 | 4.003 | 4.003 | 4.003 | 4.003 | 4.003 | 4.003 |  | 80 | 3.974 | 3.974 | 3.974 | 3.974 | 3.974 | 3.974 | 3.974 | 3.974 | 3.974
| 85 | 4.063 | 4.063 | 4.063 | 4.063 | 4.063 | 4.063 | 4.063 | 4.063 | 4.063 |  | 85 | 4.033 | 4.033 | 4.033 | 4.033 | 4.033 | 4.033 | 4.033 | 4.033 | 4.033
| 90 | 4.126 | 4.126 | 4.126 | 4.126 | 4.126 | 4.126 | 4.126 | 4.126 | 4.126 |  | 90 | 4.095 | 4.095 | 4.095 | 4.095 | 4.095 | 4.095 | 4.095 | 4.095 | 4.095
| 95 | 4.192 | 4.192 | 4.192 | 4.192 | 4.192 | 4.192 | 4.192 | 4.192 | 4.192 |  | 95 | 4.163 | 4.163 | 4.163 | 4.163 | 4.163 | 4.163 | 4.163 | 4.163 | 4.163
| 100 | 4.273 | 4.273 | 4.273 | 4.273 | 4.273 | 4.273 | 4.273 | 4.273 | 4.273 |  | 100 | 4.268 | 4.268 | 4.268 | 4.268 | 4.268 | 4.268 | 4.268 | 4.268 | 4.268

## 9_直流内阻（BoL)
1. 放电直流内阻 (mΩ) - Begin of Life (BoL)
| * 容量定义需按照<1_基本信息>中<4. 标准容量测试方法 (25℃)>，并使用该容量计算和调整SoC | [12 empty] | 测试方法： |  | a、常温下1/3C恒流恒压充至上限电压，1/3C放电调整到相应SOC，变换温度，在每个温度下静置3h，测试DCR；
| * 计算直流内阻时应去除放电过程中电芯电动势 (EMF) 变化的影响 | [14 empty] | b、恢复到常温，重复步骤a，得到不同SOC下不同温度的DCR数据；
| 温度 (℃) | t (s) SoC (%) | 10 |  |  |  | 20 |  |  |  | 30 |  |  |  | 40 |  |  |  | 50 |  |  |  | 60 |  |  |  | 70 |  |  |  | 80 |  |  |  | 90 |  |  |  | 100
|  |  | 0.1C | 0.33C | 1C | 3C | 0.1C | 0.33C | 1C | 3C | 0.1C | 0.33C | 1C | 3C | 0.1C | 0.33C | 1C | 3C | 0.1C | 0.33C | 1C | 3C | 0.1C | 0.33C | 1C | 3C | 0.1C | 0.33C | 1C | 3C | 0.1C | 0.33C | 1C | 3C | 0.1C | 0.33C | 1C | 3C | 0.1C | 0.33C | 1C | 3C
| -30 | 0.1s
1s
|  | 3s |  |  | 18.56962 |  |  |  | 16.68116 |  |  |  | 15.20405 |  |  |  | 14.13774 |  |  |  | 13.31367 |  |  |  | 13.03731 |  |  |  | 12.71138 |  |  |  | 12.43793 |  |  |  | 12.39155
|  | 10s | [10 empty] | 18.454 |  |  |  | 15.696 |  |  |  | 14.347 |  |  |  | 13.794 |  |  |  | 13.28 |  |  |  | 12.963 |  |  |  | 12.915
|  | 30s | [26 empty] | 13.66476 |  |  |  | 13.33761 |  |  |  | 13.29366
| -25 | 0.1s
1s
3s
10s
30s
| -20 | 0.1s
1s
|  | 3s |  |  | 13.69162 |  |  |  | 11.56268 |  |  |  | 9.863432 |  |  |  | 9.115129 |  |  |  | 8.714733 |  |  |  | 8.495003 |  |  |  | 8.291142 |  |  |  | 8.175174 |  |  |  | 8.192264
|  | 10s | [6 empty] | 15.431 |  |  |  | 11.007 |  |  |  | 9.689 |  |  |  | 9.149 |  |  |  | 8.933 |  |  |  | 8.696 |  |  |  | 8.552 |  |  |  | 8.557
|  | 30s | [6 empty] | 47.90112 |  |  |  | 12.87861 |  |  |  | 10.33707 |  |  |  | 9.604639 |  |  |  | 9.410544 |  |  |  | 9.14931 |  |  |  | 8.977188 |  |  |  | 8.958876936
| -10 | 0.1s
1s
|  | 3s |  |  | 9.506981 |  |  |  | 7.264515 |  |  |  | 6.00473 |  |  |  | 5.47982 |  |  |  | 5.263752 |  |  |  | 5.151446 |  |  |  | 5.025711 |  |  |  | 4.951247 |  |  |  | 5.008621
|  | 10s |  |  | 15.702 |  |  |  | 8.646 |  |  |  | 6.456 |  |  |  | 5.785 |  |  |  | 5.549 |  |  |  | 5.485 |  |  |  | 5.349 |  |  |  | 5.253 |  |  |  | 5.288
|  | 30s | [6 empty] | 11.70672 |  |  |  | 7.094835 |  |  |  | 6.222019 |  |  |  | 5.954681 |  |  |  | 5.972992 |  |  |  | 5.828946 |  |  |  | 5.711757 |  |  |  | 5.705653
| 0 | 0.1s
1s
|  | 3s |  |  | 6.120699 |  |  |  | 4.067445 |  |  |  | 3.326467 |  |  |  | 3.017624 |  |  |  | 2.882124 |  |  |  | 2.861372 |  |  |  | 2.810101 |  |  |  | 2.762493 |  |  |  | 2.823529
|  | 10s |  |  | 9.03 |  |  |  | 4.598 |  |  |  | 3.585 |  |  |  | 3.236 |  |  |  | 3.109 |  |  |  | 3.141 |  |  |  | 3.086 |  |  |  | 3.023 |  |  |  | 3.062
|  | 30s | [6 empty] | 5.461509 |  |  |  | 4.019837 |  |  |  | 3.610895 |  |  |  | 3.481498 |  |  |  | 3.616999 |  |  |  | 3.558404 |  |  |  | 3.474174 |  |  |  | 3.480278
| 10 | 0.1s
1s
|  | 3s |  |  | 3.435111 |  |  |  | 2.153353 |  |  |  | 1.8262 |  |  |  | 1.719997 |  |  |  | 1.679713 |  |  |  | 1.689479 |  |  |  | 1.669947 |  |  |  | 1.652857 |  |  |  | 1.669947
|  | 10s |  |  | 4.548 |  |  |  | 2.41 |  |  |  | 2.009 |  |  |  | 1.898 |  |  |  | 1.869 |  |  |  | 1.923 |  |  |  | 1.907 |  |  |  | 1.877 |  |  |  | 1.877
|  | 30s |  |  | 7.199817 |  |  |  | 2.845502 |  |  |  | 2.342565 |  |  |  | 2.200961 |  |  |  | 2.174105 |  |  |  | 2.343786 |  |  |  | 2.330358 |  |  |  | 2.280308 |  |  |  | 2.252232
| 20 | 0.1s
1s
3s
10s
30s
| 25 | 0.1s
1s
|  | 3s |  |  | 1.270771 |  |  |  | 1.053483 |  |  |  | 0.9802396 |  |  |  | 0.9558251 |  |  |  | 0.960708 |  |  |  | 0.974136 |  |  |  | 0.9729152 |  |  |  | 0.9716945 |  |  |  | 0.9814602884
|  | 10s |  |  | 1.523 |  |  |  | 1.204 |  |  |  | 1.112 |  |  |  | 1.084 |  |  |  | 1.099 |  |  |  | 1.151 |  |  |  | 1.155 |  |  |  | 1.146 |  |  |  | 1.144
|  | 30s |  |  | 1.93728542 |  |  |  | 1.458762 |  |  |  | 1.340352 |  |  |  | 1.30251 |  |  |  | 1.3196 |  |  |  | 1.479515 |  |  |  | 1.48806 |  |  |  | 1.462425 |  |  |  | 1.433127
| 30 | 0.1s
1s
3s
10s
30s
| 40 | 0.1s
1s
|  | 3s |  |  | 0.8838025 |  |  |  | 0.8044556 |  |  |  | 0.7592889 |  |  |  | 0.7556268 |  |  |  | 0.7605097 |  |  |  | 0.7800412 |  |  |  | 0.7775998 |  |  |  | 0.7702754 |  |  |  | 0.7666133
|  | 10s |  |  | 1.039 |  |  |  | 0.924 |  |  |  | 0.865 |  |  |  | 0.857 |  |  |  | 0.873 |  |  |  | 0.928 |  |  |  | 0.925 |  |  |  | 0.914 |  |  |  | 0.898
|  | 30s |  |  | 1.30251 |  |  |  | 1.130388 |  |  |  | 1.054704 |  |  |  | 1.029068 |  |  |  | 1.040055 |  |  |  | 1.199969 |  |  |  | 1.206073 |  |  |  | 1.175555 |  |  |  | 1.127947
| 45 | 0.1s
1s
3s
10s
30s
| 50 | 0.1s
1s
|  | 3s |  |  | 0.7800412 |  |  |  | 0.7312123 |  |  |  | 0.6994736 |  |  |  | 0.6921492 |  |  |  | 0.698252842 |  |  |  | 0.7153429 |  |  |  | 0.7129015 |  |  |  | 0.7067979 |  |  |  | 0.69337
|  | 10s |  |  | 0.916 |  |  |  | 0.839 |  |  |  | 0.8 |  |  |  | 0.781 |  |  |  | 0.793 |  |  |  | 0.847 |  |  |  | 0.848 |  |  |  | 0.839 |  |  |  | 0.812
|  | 30s |  |  | 1.143816 |  |  |  | 1.027848 |  |  |  | 0.9765774 |  |  |  | 0.9399557 |  |  |  | 0.9375143 |  |  |  | 1.094987 |  |  |  | 1.101091 |  |  |  | 1.066911 |  |  |  | 1.011978
| 55 | 0.1s
1s
3s
10s
30s
| 60 | 0.1s
1s
3s
10s
30s
2. 充电直流内阻(mΩ) - Begin of Life (BoL)
* 容量定义需按照<1_基本信息>中<4. 标准容量测试方法 (25℃)>，并使用该容量计算和调整SoC
* 计算直流内阻时应去除充电过程中电芯电动势 (EMF) 变化的影响
| 温度 (℃) | t (s) SoC (%) | 0 |  |  |  | 10 |  |  |  | 20 |  |  |  | 30 |  |  |  | 40 |  |  |  | 50 |  |  |  | 60 |  |  |  | 70 |  |  |  | 80 |  |  |  | 90
|  |  | 0.1C | 0.33C | 1C | 3C | 0.1C | 0.33C | 1C | 3C | 0.1C | 0.33C | 1C | 3C | 0.1C | 0.33C | 1C | 3C | 0.1C | 0.33C | 1C | 3C | 0.1C | 0.33C | 1C | 3C | 0.1C | 0.33C | 1C | 3C | 0.1C | 0.33C | 1C | 3C | 0.1C | 0.33C | 1C | 3C | 0.1C | 0.33C | 1C | 3C
| -30 | 0.1s
1s
3s
10s
30s
| -25 | 0.1s
1s
3s
10s
30s
| -20 | 0.1s
1s
|  | 3s | [6 empty] | 9.604639 |  |  |  | 7.754025 |  |  |  | 7.724727 |  |  |  | 7.806516 |  |  |  | 7.817502
|  | 10s | [6 empty] | 9.968 |  |  |  | 8.087 |  |  |  | 7.988 |  |  |  | 8.057 |  |  |  | 8.09
|  | 30s | [6 empty] | 10.37491 |  |  |  | 8.505989 |  |  |  | 8.328985 |  |  |  | 8.390021 |  |  |  | 8.47425
| -10 | 0.1s
1s
|  | 3s | [6 empty] | 5.680018 |  |  |  | 5.164874 |  |  |  | 5.069657 |  |  |  | 4.918288 |  |  |  | 4.882887 |  |  |  | 4.879225 |  |  |  | 4.843824
|  | 10s | [6 empty] | 5.949 |  |  |  | 5.398 |  |  |  | 5.277 |  |  |  | 5.128 |  |  |  | 5.112 |  |  |  | 5.189 |  |  |  | 5.171
|  | 30s | [6 empty] | 6.350195 |  |  |  | 5.772793 |  |  |  | 5.620203 |  |  |  | 5.47982 |  |  |  | 5.518883 |  |  |  | 5.703212 |  |  |  | 5.706874
| 0 | 0.1s
1s
|  | 3s | [6 empty] | 3.430228 |  |  |  | 3.244678 |  |  |  | 2.99443 |  |  |  | 2.84062 |  |  |  | 2.772259 |  |  |  | 2.782025 |  |  |  | 2.749065 |  |  |  | 2.702678 |  |  |  | 2.751507
|  | 10s | [6 empty] | 3.677 |  |  |  | 3.444 |  |  |  | 3.189 |  |  |  | 3.037 |  |  |  | 2.987 |  |  |  | 3.063 |  |  |  | 3.038 |  |  |  | 2.988
|  | 30s | [6 empty] | 4.090639 |  |  |  | 3.794003 |  |  |  | 3.530327 |  |  |  | 3.388724 |  |  |  | 3.388724 |  |  |  | 3.553521 |  |  |  | 3.541314 |  |  |  | 3.491264
| 10 | 0.1s
1s
|  | 3s | [6 empty] | 2.26566 |  |  |  | 1.942168 |  |  |  | 1.774929 |  |  |  | 1.700465 |  |  |  | 1.665064 |  |  |  | 1.680934 |  |  |  | 1.661402 |  |  |  | 1.643091 |  |  |  | 1.652857
|  | 10s | [6 empty] | 2.481 |  |  |  | 2.124 |  |  |  | 1.953 |  |  |  | 1.874 |  |  |  | 1.848 |  |  |  | 1.926 |  |  |  | 1.914 |  |  |  | 1.884 |  |  |  | 1.879
|  | 30s | [6 empty] | 2.847944 |  |  |  | 2.449989 |  |  |  | 2.261997 |  |  |  | 2.18265 |  |  |  | 2.199741 |  |  |  | 2.346227 |  |  |  | 2.338903 |  |  |  | 2.304723 |  |  |  | 2.303502
| 20 | 0.1s
1s
3s
10s
30s
| 25 | 0.1s
1s
|  | 3s | [6 empty] | 1.210956 |  |  |  | 1.057145 |  |  |  | 0.9961089 |  |  |  | 0.9753567 |  |  |  | 0.9692531 |  |  |  | 0.9936675 |  |  |  | 0.9948882 |  |  |  | 0.9887846 |  |  |  | 0.9875639
|  | 10s | [6 empty] | 1.388 |  |  |  | 1.201 |  |  |  | 1.134 |  |  |  | 1.113 |  |  |  | 1.11 |  |  |  | 1.187 |  |  |  | 1.184 |  |  |  | 1.169 |  |  |  | 1.155
|  | 30s | [6 empty] | 1.685817 |  |  |  | 1.456321 |  |  |  | 1.364767 |  |  |  | 1.331807 |  |  |  | 1.348898 |  |  |  | 1.486839 |  |  |  | 1.484398 |  |  |  | 1.458762 |  |  |  | 1.447776
| 30 | 0.1s
1s
3s
10s
30s
| 40 | 0.1s
1s
|  | 3s | [6 empty] | 0.8838025 |  |  |  | 0.8130007 |  |  |  | 0.7837034 |  |  |  | 0.767834 |  |  |  | 0.7653925 |  |  |  | 0.7971313 |  |  |  | 0.7910277 |  |  |  | 0.7812619 |  |  |  | 0.7641718
|  | 10s | [6 empty] | 1.03 |  |  |  | 0.931 |  |  |  | 0.892 |  |  |  | 0.879 |  |  |  | 0.874 |  |  |  | 0.949 |  |  |  | 0.941 |  |  |  | 0.922 |  |  |  | 0.896
|  | 30s | [6 empty] | 1.278096 |  |  |  | 1.143816 |  |  |  | 1.080339 |  |  |  | 1.038834 |  |  |  | 1.064469 |  |  |  | 1.174334 |  |  |  | 1.168231 |  |  |  | 1.141375 |  |  |  | 1.119402
| 45 | 0.1s
1s
3s
10s
30s
| 50 | 0.1s
1s
|  | 3s | [6 empty] | 0.789807 |  |  |  | 0.7434195468 |  |  |  | 0.7190051 |  |  |  | 0.703135729 |  |  |  | 0.703135729 |  |  |  | 0.7312123 |  |  |  | 0.7263294 |  |  |  | 0.7153429 |  |  |  | 0.7006943
|  | 10s | [6 empty] | 0.92 |  |  |  | 0.852 |  |  |  | 0.819 |  |  |  | 0.803 |  |  |  | 0.798 |  |  |  | 0.865 |  |  |  | 0.858 |  |  |  | 0.837 |  |  |  | 0.814
|  | 30s | [6 empty] | 1.148699 |  |  |  | 1.049821 |  |  |  | 0.9875639 |  |  |  | 0.9375143 |  |  |  | 0.9716945 |  |  |  | 1.062028 |  |  |  | 1.051041 |  |  |  | 1.025406 |  |  |  | 1.004654
| 55 | 0.1s
1s
3s
10s
30s
| 60 | 0.1s
1s
3s
10s
30s

## 10_直流内阻（EoL)
1. 放电直流内阻 (mΩ) - End of Life (EoL)
电芯老化历史（eg: 25℃/1C/循环）：
* 容量定义需按照<1_基本信息>中<4. 标准容量测试方法 (25℃)>，并使用该容量计算和调整SoC
* 计算直流内阻时应去除放电过程中电芯电动势 (EMF) 变化的影响
| 温度 (℃) | t (s) SoC (%) | 10 |  |  |  | 20 |  |  |  | 30 |  |  |  | 40 |  |  |  | 50 |  |  |  | 60 |  |  |  | 70 |  |  |  | 80 |  |  |  | 90 |  |  |  | 100
|  |  | 0.1C | 0.33C | 1C | 3C | 0.1C | 0.33C | 1C | 3C | 0.1C | 0.33C | 1C | 3C | 0.1C | 0.33C | 1C | 3C | 0.1C | 0.33C | 1C | 3C | 0.1C | 0.33C | 1C | 3C | 0.1C | 0.33C | 1C | 3C | 0.1C | 0.33C | 1C | 3C | 0.1C | 0.33C | 1C | 3C | 0.1C | 0.33C | 1C | 3C
| -30 | 0.1s
1s
3s
10s
30s
| -25 | 0.1s
1s
3s
10s
30s
| -20 | 0.1s
1s
3s
10s
30s
| -10 | 0.1s
1s
3s
10s
30s
| 0 | 0.1s
1s
3s
10s
30s
| 10 | 0.1s
1s
3s
10s
30s
| 20 | 0.1s
1s
3s
10s
30s
| 25 | 0.1s
1s
3s
10s
30s
| 30 | 0.1s
1s
3s
10s
30s
| 40 | 0.1s
1s
3s
10s
30s
| 45 | 0.1s
1s
3s
10s
30s
| 50 | 0.1s
1s
3s
10s
30s
| 55 | 0.1s
1s
3s
10s
30s
| 60 | 0.1s
1s
3s
10s
30s
2. 放电直流内阻(mΩ) - End of Life (EoL)
电芯老化历史（eg: 25℃/1C/循环）：
* 容量定义需按照<1_基本信息>中<4. 标准容量测试方法 (25℃)>，并使用该容量计算和调整SoC
* 计算直流内阻时应去除充电过程中电芯电动势 (EMF) 变化的影响
| 温度 (℃) | t (s) SoC (%) | 0 |  |  |  | 10 |  |  |  | 20 |  |  |  | 30 |  |  |  | 40 |  |  |  | 50 |  |  |  | 60 |  |  |  | 70 |  |  |  | 80 |  |  |  | 90
|  |  | 0.1C | 0.33C | 1C | 3C | 0.1C | 0.33C | 1C | 3C | 0.1C | 0.33C | 1C | 3C | 0.1C | 0.33C | 1C | 3C | 0.1C | 0.33C | 1C | 3C | 0.1C | 0.33C | 1C | 3C | 0.1C | 0.33C | 1C | 3C | 0.1C | 0.33C | 1C | 3C | 0.1C | 0.33C | 1C | 3C | 0.1C | 0.33C | 1C | 3C
| -30 | 0.1s
1s
3s
10s
30s
| -25 | 0.1s
1s
3s
10s
30s
| -20 | 0.1s
1s
3s
10s
30s
| -10 | 0.1s
1s
3s
10s
30s
| 0 | 0.1s
1s
3s
10s
30s
| 10 | 0.1s
1s
3s
10s
30s
| 20 | 0.1s
1s
3s
10s
30s
| 25 | 0.1s
1s
3s
10s
30s
| 30 | 0.1s
1s
3s
10s
30s
| 40 | 0.1s
1s
3s
10s
30s
| 45 | 0.1s
1s
3s
10s
30s
| 50 | 0.1s
1s
3s
10s
30s
| 55 | 0.1s
1s
3s
10s
30s
| 60 | 0.1s
1s
3s
10s
30s

## 11_寿命
1. 循环寿命
1.1 循环老化正交矩阵
1）参考如下表格，做电芯老化正交实验 (平行样品3EA)，若老化条件不在如下列表中，请注明
2）每种老化路径，需提供1.2及1.3所要求数据
* 容量定义需按照<1_基本信息>中<4. 标准容量测试方法 (25℃)>，并使用该容量计算和调整SoC
|  | SoC区间 (%) | 充电倍率 | 放电倍率 | 温度 (℃)
|  | 5-97% | 快充策略 | 1C | 25
|  | 5-97% | 快充策略 | 1C | 45
1.2 循环衰减数据示例
25℃,5-97%,循环
|  | Cycle N.O. | 累积充电容量 (Ah) |  |  | 累积放电容量 (Ah) |  |  | 累积充电能量 (wh) |  |  | 累积放电能量 (wh) |  |  | 交流内阻 |  |  | 直流内阻@2C 50%SOC |  |  | 直流内阻增长率（%） |  |  | 当前容量 (Ah) |  |  | 容量保持率 (%)
|  |  | Cell-1 | Cell-2 | Cell-3 | Cell-1 | Cell-2 | Cell-3 | Cell-1 | Cell-2 | Cell-3 | Cell-1 | Cell-2 | Cell-3 | Cell-1 | Cell-2 | Cell-3 | Cell-1 | Cell-2 | Cell-3 | Cell-1 | Cell-2 | Cell-3 | Cell-1 | Cell-2 | Cell-3 | Cell-1 | Cell-2 | Cell-3
|  | 0 | [13 empty] | 0.54 |  |  | 1.026321 |  |  | 0 |  | 73.788 | 74.036 |  | 1 | 1
1
50
|  | 100 | 7351.31 | 7393.103 |  | 7349.806 | 7394.058 |  | 28400.6 | 28555.3 |  | 27050.1 | 27210.5 | [10 empty] | 73.129 | 73.628 |  | 0.991069 | 0.9944892
|  | 200 | 14647.852 | 14726.223 |  | 14646.885 | 14728.197 |  | 56586.1 | 56890.9 |  | 53911.7 | 54211.9 |  |  | 0.57 |  |  | 0.9990332 |  |  | -0.02658817 |  | 73.472 | 73.911 |  | 0.9957175 | 0.9983116
|  | 300 | 21977.961 | 22020.093 |  | 21976.883 | 22056.93 |  | 84896.2 | 85079.9 |  | 80893.2 | 81203.1 | [10 empty] | 72.774 | 72.694 |  | 0.9862579 | 0.9818737
|  | 400 | 29208.44 | 29250.611 |  | 29207.633 | 29287.172 |  | 112847.6 | 113036.7 |  | 107520.5 | 107849.4 | [10 empty] | 72.313 | 72.145 |  | 0.9800103 | 0.9744584
|  | 500 | 36394.612 | 36427.583 |  | 36393.933 | 36463.598 |  | 140641.3 | 140801.5 |  | 133975.1 | 134290.2 | [10 empty] | 71.247 | 71.074 |  | 0.9655635 | 0.9599924
|  | 600 | 43473.375 | 43510.165 |  | 43473.02 | 43545.712 |  | 168042.1 | 168218.6 |  | 160042.3 | 160388.3 |  |  | 0.66 |  |  | 1.062688 |  |  | 0.03543453 |  | 70.373 | 70.427 |  | 0.9537188 | 0.9512534
|  | 700 | 50504.923 | 50529.654 |  | 50504.877 | 50565.008 |  | 195274.8 | 195462.3 |  | 185944.8 | 186188.8 | [10 empty] | 69.743 | 69.671 |  | 0.9451808 | 0.9410422
|  | 800 | 57455.436 | 57463.981 |  | 57456.243 | 57499.423 |  | 222198.5 | 222396.1 |  | 211555.6 | 211677.1 | [10 empty] | 69.208 | 69.515 |  | 0.9379303 | 0.9389351
|  | 900 | 64395.601 | 64365.998 |  | 64394.34 | 64399.416 |  | 249076 | 249176.9 |  | 237115.1 | 237071.4 | [10 empty] | 69.092 | 68.447 |  | 0.9363582 | 0.9245097
|  | 1000 | 71273.363 | 71184.177 |  | 71272.525 | 71217.788 |  | 275727.6 | 275631.8 |  | 262470.8 | 262191.5 |  |  | 0.7 |  |  | 1.132568 |  |  | 0.1035223 |  | 68.541 | 67.94 |  | 0.9288909 | 0.9176617
1100
1200
1300
1400
1500
1600
1700
1800
1900
2000
* 当前容量：按照<1_基本信息>中<4. 标准容量测试方法 (25℃)>测试得到
45℃,5-97%,循环
|  | Cycle N.O. | 累积充电容量 (Ah) |  |  | 累积放电容量 (Ah) |  |  | 累积充电能量 (wh) |  |  | 累积放电能量 (wh) |  |  | 交流内阻 |  |  | 直流内阻@2C 50%SOC |  |  | 直流内阻增长率（%） |  |  | 当前容量 (Ah) |  |  | 容量保持率 (%)
|  |  | Cell-1 | Cell-2 | Cell-3 | Cell-1 | Cell-2 | Cell-3 | Cell-1 | Cell-2 | Cell-3 | Cell-1 | Cell-2 | Cell-3 | Cell-1 | Cell-2 | Cell-3 | Cell-1 | Cell-2 | Cell-3 | Cell-1 | Cell-2 | Cell-3 | Cell-1 | Cell-2 | Cell-3 | Cell-1 | Cell-2 | Cell-3
|  | 0 | [12 empty] | 0.58 |  |  | 1.028762 |  |  | 0 |  |  | 76.2848 | 76.6729 |  | 1 | 1
1
50
|  | 100 | 7647.7991 | 7676.0161 |  | 7631.1578 | 7664.2 |  | 29393.9 | 29476.8401 |  | 28139.7526 | 28272.7855 | [10 empty] | 75.8248 | 76.0802 |  | 0.99397 | 0.9922698
|  | 200 | 15184.4455 | 15239.9977 |  | 15155.5658 | 15220.1335 |  | 58387.5765 | 58555.242 |  | 55903.4632 | 56164.6711 |  | 0.59 |  |  | 1.004453 |  |  | -0.02362952 |  |  | 74.7863 | 75.0506 |  | 0.9803565 | 0.9788413
|  | 300 | 22622.3405 | 22720.2037 |  | 22623.526 | 22692.5707 |  | 87026.4698 | 87340.0922 |  | 83466.7946 | 83753.8486 | [10 empty] | 73.971 | 74.0684 |  | 0.9696689 | 0.966031
|  | 400 | 29984.1078 | 30088.5573 |  | 29975.1184 | 30052.648 |  | 115391.0674 | 115720.0998 |  | 110615.2683 | 110940.2824 | [10 empty] | 73.0809 | 73.1647 |  | 0.9580008 | 0.9542446
|  | 500 | 37267.2572 | 37355.9407 |  | 37248.7125 | 37312.2309 |  | 143472.5739 | 143721.548 |  | 137480.2104 | 137750.4506 | [10 empty] | 72.1027 | 72.3391 |  | 0.9451778 | 0.9434768
|  | 600 | 44416.9006 | 44555.9914 |  | 44380.0483 | 44504.8535 |  | 171062.4631 | 171491.9592 |  | 163832.7215 | 164331.9057 |  | 0.647 |  |  | 1.102404 |  |  | 0.07158252 |  |  | 71.0362 | 71.5696 |  | 0.9311973 | 0.9334406
|  | 700 | 51488.6357 | 51692.3735 |  | 51481.287 | 51632.8143 |  | 198373.2901 | 199030.6599 |  | 190066.7984 | 190675.0154 | [10 empty] | 70.4899 | 70.6674 |  | 0.924036 | 0.9216738
|  | 800 | 58506.7644 | 58727.8873 |  | 58491.2529 | 58663.7783 |  | 225488.3014 | 226199.062 |  | 215971.8323 | 216668.6215 | [10 empty] | 70.0205 | 69.9528 |  | 0.9178827 | 0.9123536
|  | 900 | 65476.6146 | 65709.7572 |  | 65450.4667 | 65638.3885 |  | 252428.8852 | 253173.7388 |  | 241686.6986 | 242453.018 | [10 empty] | 69.0317 | 69.2324 |  | 0.9049208 | 0.9029579
|  | 1000 | 72316.6855 | 72610.4041 |  | 72317.3065 | 72531.4076 |  | 278891.1609 | 279846.2651 |  | 267068.2063 | 267942.6146 |  | 0.71 |  |  | 1.218697 |  |  | 0.1846242 |  |  | 68.2947 | 68.6305 |  | 0.8952596 | 0.8951077
1100
1200
1300
1400
1500
1600
1700
1800
1900
2000
* 当前容量：按照<1_基本信息>中<4. 标准容量测试方法 (25℃)>测试得到
1.3 循环衰减图示例
2. 存储寿命
2.1 存储老化正交矩阵
1）参考如下表格，做电芯老化正交实验 (平行样品3EA)，若老化条件不在如下列表中，请注明
2）每种老化路径，需提供1.2及1.3所要求数据
* 容量定义需按照<1_基本信息>中<4. 标准容量测试方法 (25℃)>，并使用该容量计算和调整SoC
|  | SoC (%) | 温度 (℃)
|  | 0.97 | 60
|  | 0.97 | 45
|  | 0.97 | 25
2.2 存储衰减数据示例
25℃存储
|  | 天数 | 交流内阻 |  |  | 直流内阻@2C 50%SOC |  |  | 直流内阻增长率（%） |  |  | 当前容量 (Ah) |  |  | 容量保持率 (%)
|  |  | Cell-1 | Cell-2 | Cell-3 | Cell-1 | Cell-2 | Cell-3 | Cell-1 | Cell-2 | Cell-3 | Cell-1 | Cell-2 | Cell-3 | Cell-1 | Cell-2 | Cell-3
|  | 0 | 0.55 | 0.55 | 0.54 | 1.074984 | 1.055927 | 1.083434 | 0 | 0 | 0 | 78.339 | 78.495 | 78.77 | 1 | 1 | 1
7
15
28
|  | 30 | [9 empty] | 79.909 | 79.092 | 79.155 | 1.020041 | 1.007606 | 1.004888
|  | 60 | 0.6 | 0.59 | 0.57 | 1.020628 | 0.9861164 | 1.018071 | -0.05056439 | -0.06611272 | -0.06032986 | 78.8602 | 78.9397 | 79.1178 | 1.006653 | 1.005665 | 1.004415
|  | 90 | [9 empty] | 78.5335 | 78.3616 | 78.5493 | 1.002483 | 0.9983005 | 0.9971982
|  | 120 | 0.59 | 0.55 | 0.56 | 1.02294 | 1.010139 | 1.025073 | -0.04841331 | -0.04336235 | -0.05386679 | 78.3319 | 78.1257 | 78.3306 | 0.9999094 | 0.9952952 | 0.9944217
150
180
210
240
270
300
330
360
390
420
450
480
510
540
570
600
630
* 当前容量：按照<1_基本信息>中<4. 标准容量测试方法 (25℃)>测试得到
备注：充放电截止电压为2.8V/4.3V。
45℃存储
|  | 天数 | 交流内阻 |  |  | 直流内阻@2C 50%SOC |  |  | 直流内阻增长率（%） |  |  | 当前容量 (Ah) |  |  | 容量保持率 (%)
|  |  | Cell-1 | Cell-2 | Cell-3 | Cell-1 | Cell-2 | Cell-3 | Cell-1 | Cell-2 | Cell-3 | Cell-1 | Cell-2 | Cell-3 | Cell-1 | Cell-2 | Cell-3
|  | 0 | 0.6 | 0.56 | 0.61 | 1.056714 | 1.029875 | 1.044264 | 0 | 0 | 0 | 78.304 | 78.0546 | 78.1255 | 1 | 1 | 1
7
15
|  | 30 | [9 empty] | 79.5531 | 80.0672 | 79.9235 | 1.015952 | 1.025785 | 1.023014
|  | 60 | 0.61 | 0.65 | 0.64 | 1.024175 | 1.015025 | 1.029462 | -0.03079205 | -0.01441896 | -0.01417496 | 78.9078 | 78.5565 | 78.9479 | 1.007711 | 1.00643 | 1.010527
|  | 90 | [9 empty] | 78.1809 | 77.9806 | 78.1776 | 0.9984279 | 0.9990519 | 1.000667
|  | 120 | 0.62 | 0.63 | 0.68 | 1.07488 | 1.066811 | 1.074886 | 0.01719148 | 0.0358641 | 0.02932433 | 77.7044 | 77.7706 | 77.7601 | 0.9923427 | 0.9963615 | 0.9953229
150
180
210
240
270
300
330
360
390
420
450
480
510
540
570
600
630
* 当前容量：按照<1_基本信息>中<4. 标准容量测试方法 (25℃)>测试得到
备注：充放电截止电压为2.8V/4.3V。
60℃存储
|  | 天数 | 交流内阻 |  |  | 直流内阻@2C 50%SOC |  |  | 直流内阻增长率（%） |  |  | 当前容量 (Ah) |  |  | 容量保持率 (%)
|  |  | Cell-1 | Cell-2 | Cell-3 | Cell-1 | Cell-2 | Cell-3 | Cell-1 | Cell-2 | Cell-3 | Cell-1 | Cell-2 | Cell-3 | Cell-1 | Cell-2 | Cell-3
|  | 0 | 0.57 | 0.62 | 0.56 | 1.07311 | 1.074271 | 1.092531 | 0 | 0 | 0 | 78.932 | 78.489 | 78.918 | 1 | 1 | 1
7
15
|  | 30 | [9 empty] | 78.955 | 78.469 | 78.551 | 1.000291 | 0.9997452 | 0.9953496
|  | 60 | 0.6 | 0.65 | 0.64 | 1.090504 | 1.098734 | 1.105277 | 0.01620966 | 0.02277172 | 0.01166648 | 77.5317 | 77.2265 | 77.0547 | 0.9822594 | 0.9839149 | 0.9763894
|  | 90 | [9 empty] | 76.2812 | 76.122 | 76.2313 | 0.9664167 | 0.9698429 | 0.9659558
|  | 120 | 0.66 | 0.67 | 0.69 | 1.171722 | 1.192083 | 1.197215 | 0.09189394 | 0.109667 | 0.09581786 | 75.8501 | 75.4649 | 75.474 | 0.960955 | 0.961471 | 0.9563598
150
180
210
240
270
300
330
360
390
420
450
480
510
540
570
600
630
* 当前容量：按照<1_基本信息>中<4. 标准容量测试方法 (25℃)>测试得到
备注：充放电截止电压为2.8V/4.3V。
2.3 存储衰减图示例
<Y: 容量保持率；X：Cycle N.O.>
<图例：不同电芯 (Cell-1/2/3)>
<Y: 容量保持率；X：累积充电容量>
<图例：不同电芯 (Cell-1/2/3)>
<Y: 直流内阻增长率；X：累积充电容量>
<图例：不同电芯 (Cell-1/2/3)>
<Y: 直流内阻增长率；X：Cycle N.O.>
<图例：不同电芯 (Cell-1/2/3)>
<Y: 直流内阻增长率；X：天>
<图例：不同电芯 (Cell-1/2/3)>
<Y: 容量保持率；X：天>
<图例：不同电芯 (Cell-1/2/3)>

## 12_故障报警及处理策略
Fault List 故障列表
ID 序号 | Fault 故障名称 | Description 故障描述* | Set Threshold 置位条件 | Error Confirm Time 故障确认时间(mS) | Reset Threshold 恢复条件 | Error Recovery Time 恢复确认时间（mS） | Charging Mode Error Level 充电 故障等级 | Driving Mode Error Level 放电 故障等级 | Comment 备注
Voltage 电压 |  | Note： 1. 电芯电压故障设置，应考虑电芯电压采样精度（正负10mV）； 2. 总电压故障设置，应考虑高压采样精度（正负1%） 3. 不同等级的单体电压故障之间，应至少拉开30mV的间隔
1 | 单体欠压1级 | 单体电压低于报警值 | Vmin≤2.8V (Tmin>0℃) Vmin≤2.8V (-10℃＜Tmin≤0℃) Vmin≤2.7V (-20℃＜Tmin≤-10℃) Vmin≤2.5V (Tmin≤-20℃) | 4000 | Vmin＞2.9V (Tmin>-10℃) Vmin＞2.9V (-10℃＜Tmin≤0℃) Vmin＞2.8V (-20℃＜Tmin≤-10℃) Vmin＞2.6V (Tmin≤-20℃) | 2000 | 3 | 3
2 | 单体欠压2级 | 单体电压低于保护阈值 | Vmin≤2.5V (Tmin>0℃) Vmin≤2.5V (-10℃＜Tmin≤0℃) Vmin≤2.3V (-20℃＜Tmin≤-10℃) Vmin≤2.1V (Tmin≤-20℃) | 2000 | Vmin＞2.8V (Tmin>0℃) Vmin＞2.8V (-10℃＜Tmin≤0℃) Vmin＞2.7V (-20℃＜Tmin≤-10℃) Vmin＞2.5V (Tmin≤-20℃) | 2000 | 5 | 5
3 | 单体欠压3级 | 单体电压低于安全阈值1 | Vmin≤2.2V (Tmin>0℃) Vmin≤2.2V (-10℃＜Tmin≤0℃) Vmin≤2.0V (-20℃＜Tmin≤-10℃) Vmin≤1.8V (Tmin≤-20℃) | 1000 | UDS命令清除 | — | 7 | 6 | 故障是否设定为UDS命令清除，应根据故障电压对于电芯的影响进行判断
4 | 单体过压1级 | 单体电压高于报警值 | Vmax ≥4.27V | 4000 | Vmax ＜ 4.22V | 2000 | 5 | 3
5 | 单体过压2级 | 单体电压高于保护阈值 | Vmax ≥4.3V | 2000 | Vmax ＜ 4.26V | 2000 | 6 | 5
6 | 单体过压3级 | 单体电压高于安全阈值1 | Vmax≥4.32V | 1000 | UDS命令清除 | — | 7 | 6 | 故障是否设定为UDS命令清除，应根据故障电压对于电芯的影响进行判断
7 | 电池包总电压过高1级 | 电池包总电压高于保护阈值 | Ubat ≥ 410V（4.27*串数） | 2000 | Ubat＜405.12V（4.22V*串数） | 2000 | 6 | 5 | 电池包串数为96S Ubat指电池包总电压采样值，当总压采样无效时，采用叠加电压替代进行判断
8 | 电池包总电压过高2级 | 电池包总电压高于安全阈值 | Ubat ≥ 412.8V（4.3*串数） | 2000 | Ubat＜409V（4.26V*串数） | 2000 | 7 | 6 | 电池包串数为96S Ubat指电池包总电压采样值，当总压采样无效时，采用叠加电压替代进行判断
9 | 电池包总电压过低1级 | 电池包总电压低于保护阈值 | Ubat ≤ 268.8V（2.8V*串数）（Tmin > 0℃） Ubat ≤ 268.8V（2.8V*串数）（-10℃＜Tmin≤0℃） Ubat ≤ 259.2V（2.7V*串数）（-20℃＜Tmin≤-10℃） Ubat ≤ 240V（2.5V*串数）（Tmin≤-20℃） | 2000 | Ubat ≤ 278.4V（2.9V*串数）（Tmin > 0℃） Ubat ≤ 278.4V（2.9V*串数）（-10℃＜Tmin≤0℃） Ubat ≤ 268.8V（2.8V*串数）（-20℃＜Tmin≤-10℃） Ubat ≤ 249.6V（2.6V*串数）（Tmin≤-20℃） | 2000 | 5 | 6 | 电池包串数为96S Ubat指电池包总电压采样值，当总压采样无效时，采用叠加电压替代进行判断
10 | 电池包总电压过低2级 | 电池包总电压低于安全阈值 | Ubat ≤ 240V（2.5V*串数）（Tmin > 0℃） Ubat ≤ 240V（2.5V*串数）（-10℃＜Tmin≤0℃） Ubat ≤ 220.8V（2.3V*串数）（-20℃＜Tmin≤-10℃） Ubat ≤ 201.6V（2.1V*串数）（Tmin≤-20℃） | 2000 | Ubat ≤ 268.8V（2.8V*串数）（Tmin > 0℃） Ubat ≤ 268.8V（2.8V*串数）（-10℃＜Tmin≤0℃） Ubat ≤ 259.2V（2.7V*串数）（-20℃＜Tmin≤-10℃） Ubat ≤ 240V（2.5V*串数）（Tmin≤-20℃） | 2000 | 6 | 7 | 电池包串数为96S Ubat指电池包总电压采样值，当总压采样无效时，采用叠加电压替代进行判断
Current 电流 |  | Note： 1. 如果没有特别说明，此类别故障判断阈值的对象均指主回路电流； 2. 所有电流均为有符号数，放电为正，充电为负；
20 | 放电过流1级 | 电池包放电电流高于报警阈值 | ≥1.1*查表放电电流+1A | 2000 | < 查表电流 * 0.95 | 500 | 3 | 0
21 | 放电过流2级 | 电池包放电电流高于保护阈值 | ≥1.2*查表放电电流+1A | 2000 | < 查表电流 * 0.95 | 500 | 3 | 5
22 | 放电过流3级 | 电池包放电电流高于安全阈值 | ≥ A | 2000 | < A | 100 | — | 6
23 | 充电过流1级 | 电池包充电电流高于报警阈值 | ≤ 1.05*查表充电电流+2A | 10000 | ＞ 查表充电电流值 * 0.95 | 100 | 5 | —
24 | 充电过流2级 | 电池包充电电流高于保护阈值 | ≤ 1.1*查表充电电流+2A | 10000 | ＞ 查表充电电流值 * 0.95 | 100 | 6 | —
25 | 充电过流3级 | 电池包充电电流高于安全阈值 | ≤ A | 10000 | > A | 100 | 6 | —
26 | 回充过流1级 | 电池包行驶模式下回充电流高于报警阈值 | ≤ 1.05*查表回充电流+2A | 10000 | ＞ 查表电流 * 0.95 | 100 | — | 3
27 | 回充过流2级 | 电池包行驶模式下回充电流高于保护阈值 | ≤ 1.1*查表回充电流+2A | 10000 | ＞ 查表电流 * 0.95 | 100 | — | 5
28 | 回充过流3级 | PACK行驶模式下回充电流高于安全阈值 | ≤ A | 2000 | > A | 100 | — | 6
Temperature（Cell） 温度（电芯） |  | Note： 1. 电芯温度故障设置，应考虑电芯采样最大误差（使用100K 1%精度的温感，最大温度误差为正负2℃）
30 | 电池温度过高1级报警 | 电池最高温度高于报警阈值 | Tmax ≥ 50℃ | 4000 | Tmax ＜ 46℃ | 4000 | 3 | 3 | 应参照系统功率MAP制定，防止故障等级处理措施为6级，但还有充放电功率的情况
31 | 电池温度过高2级报警 | 电池最高温度高于保护阈值 | Tmax ≥ 53℃ | 4000 | Tmax < 50℃ | 4000 | 3 | 3 | 应参照系统功率MAP制定，防止故障等级处理措施为6级，但还有充放电功率的情况
32 | 电池温度过高3级报警 | 电池最高温度高于安全阈值 | Tmax ≥ 56℃ | 4000 | Tmax < 53℃ | 4000 | 7 | 6 | 应参照系统功率MAP制定，防止故障等级处理措施为6级，但还有充放电功率的情况
33 | 电池温度过低故障 | 电池最低温度低于保护阈值 | Tmin ≤-31℃ | 4000 | Tmin > -27℃ | 4000 | 3 | 3 | 应参照系统功率MAP制定，防止故障等级处理措施为6级，但还有充放电功率的情况
34 | 电池温差过大 | 电池最大温度和电池最小温度之差超过电池系统报警阈值 | Tmax - Tmin≥20℃ | 60000 | Tmax - Tmin< 17℃ | 4000 | 3 | 3 | 温差过大会影响寿命，应确定是否需要采取处理措施
Battery State 电池状态 |  | Note：
40 | 电芯不均衡 | 系统最大SOC与最小SOC差值超过允许范围 | (SOC_Max - SOC_Min) ≥15% | 20000 | (SOC_Max - SOC_Min) ≤ 12% | 10000 | 3 | 3 | 标准相关
41 | SOH过低1级 | 电池健康状态（SOH）达到报警阈值 | SOH ≤ 80% | 40次连续上下电 | UDS命令清除 | — | 0 | 0
42 | SOH过低2级 | 电池健康状态（SOH）达到保护阈值 | SOH ≤ 70% | 40次连续上下电 | UDS命令清除 | — | 0 | 0
43 | SOC过高 | SOC高于设定上限 | 上电读取存储的SOC值>100% | — | 下电恢复 | — | 0 | 0 | 1. 用于匹配电动汽车远程监控标准中的故障要求 2. 可以根据客户需求修改故障阈值、等级和处理措施，控制SOC使用区间
44 | SOC过低 | SOC低于设定下限 | 显示SOC ≤ 0% | 10000 | 显示SOC ＞ 5% | 10000 | 0 | 0 | 1. 用于匹配电动汽车远程监控标准中的故障要求； 2. 可以根据客户需求修改故障阈值、等级和处理措施，控制SOC使用区间
45 | SOC跳变 | SOC出现了跳变 | （BMS检测到存储SOC值丢失）&（SOC值根据电压查表值进行了修正） | — | 下电恢复 | — | 0 | 0
Fault level 故障分级 |  | Fault Level 故障等级 | Fault Grade 故障程度 | Description 影响描述 |  | Fault Level Clear 故障等级清除条件 |  | Comment 备注
|  |  |  | Charging Mode 充电模式 | Driving Mode 行驶模式 | Charging Mode 充电模式 | Driving Mode 行驶模式
|  | 0 | tiny fault | 系统无故障，只记录故障码，系统性能不受影响 | 系统无故障，只记录故障码，系统性能不受影响 | 故障恢复后清除 | 故障恢复后清除
|  | 1 | reserved
|  | 2 | reserved
|  | 3 | Performance Limited 1 | 轻微故障，只记录故障码，系统性能不受影响，或影响不可被驾驶人员察觉 | 轻微故障，只记录故障码，系统性能不受影响，或影响不可被驾驶人员察觉 | 故障恢复后清除 | 故障恢复后清除
|  | 4 | Performance Limited 2 | — | — | — | —
|  | 5 | Performance Limited 3（claudication） | 限制到当前查表电流75%（可标定） | 1min内当前功率线性降至8.5kW（可标定） | — | 下电后清除
|  | 6 | Open Request 1 （Delay Open） | 立即将功率限到0kw，BMS等待VCU shutdown ，收到指令或故障产生后90s（可标定），BMS走正常流程下高压 | 1min内当前功率线性降至0kw，BMS等待VCU shutdown，收到指令或故障产生后90s（可标定），BMS走正常流程下高压 | 6级及以上故障等级不允许再次上高压，下电后清除 | 6级及以上故障等级不允许再次上高压，下电后清除
|  | 7 | Open Request 2（Delay Open） | 立即将功率限到0kw，BMS等待VCU shutdown ，收到指令或1S(可标定)后BMS走正常流程下高压 | 立即将功率限到0kw，收到指令或故障产生后1s（可标定），BMS走正常流程下高压
|  | 8 | Immediate Open | 立即将功率限到0kw并断开接触器 | 立即将功率限到0kw并断开接触器
Note on B3: Zhao Kun: 故障唯一编号，新增故障应按顺序添加，删除或不适用故障ID不能重复使用
Note on D3: Zhao Kun: 可选填，故障具体描述
Note on F3: Zhao Kun: 满足故障条件后，故障置位时间
Note on G3: Zhao Kun: 主要分为以下三类： 1. 满足条件恢复 2. 满足条件恢复且下电后再恢复； 3. 接受到UDS命令恢复
Note on H3: Zhao Kun: 满足故障恢复条件后，故障清除置位时间
Note on I3: Zhao Kun: 充电模式下故障等级，不同故障等级的处理措施详见故障等级表
Note on J3: Zhao Kun: 行车模式下故障等级，不同故障等级的处理措施详见故障等级表

## 13_快充策略
常规充电窗口 | [17 empty] | 无水冷时充电窗口
SOC | SOC≤0% | 0%＜SOC≤3% | 3%＜SOC≤5% | 5%＜SOC≤10% | 10%＜SOC≤20% | 20%＜SOC≤30% | 30%＜SOC≤40% | 40%＜SOC≤50% | 50%＜SOC≤60% | 60%＜SOC≤70% | 70%＜SOC≤79% | 79%＜SOC≤80% | 80%＜SOC≤85% | 85%＜SOC≤90% | 90%＜SOC≤95% | 95%＜SOC≤97% | ＞97% | SOC | SOC≤0% | 0%＜SOC≤3% | 3%＜SOC≤5% | 5%＜SOC≤10% | 10%＜SOC≤20% | 20%＜SOC≤30% | 30%＜SOC≤40% | 40%＜SOC≤50% | 50%＜SOC≤60% | 60%＜SOC≤70% | 70%＜SOC≤79% | 79%＜SOC≤80% | 80%＜SOC≤85% | 85%＜SOC≤90% | 90%＜SOC≤95% | 95%＜SOC≤97% | ＞97%
电压/V | 3.2V | 3.6V | 3.61V | 3.64V | 3.70V | 3.74V | 3.78V | 3.83V | 3.90V | 3.98V | 4.09V | 4.10V | 4.11V | 4.18V | 4.25V | 4.26V |  | 电压/V | 3.2V | 3.60V | 3.61V | 3.64V | 3.70V | 3.74V | 3.78V | 3.83V | 3.90V | 3.98V | 4.09V | 4.10V | 4.11V | 4.18V | 4.25V
＜-20℃ | 0 | 0 | 0 | 0 | 0 | 0 | 0 | 0 | 0 | 0 | 0 | 0 | 0 | 0 | 0 | 0 | 0 | ＜-20℃
‘-20≤T<-15 | 0.05 | 0.05 | 0.05 | 0.05 | 0.05 | 0.05 | 0.05 | 0.05 | 0.05 | 0.05 | 0.05 | 0.05 | 0.01 | 0.01 | 0.01 | 0.01 | 0 | ‘-20≤T<-15 | 0.05 | 0.05 | 0.05 | 0.05 | 0.05 | 0.05 | 0.05 | 0.05 | 0.05 | 0.05 | 0.05 | 0.05 | 0.01 | 0.01 | 0.01 | 0 | 0
‘-15≤T<-10 | 0.05 | 0.05 | 0.05 | 0.05 | 0.05 | 0.05 | 0.05 | 0.05 | 0.05 | 0.05 | 0.05 | 0.05 | 0.01 | 0.01 | 0.01 | 0.01 | 0 | ‘-15≤T<-10 | 0.05 | 0.05 | 0.05 | 0.05 | 0.05 | 0.05 | 0.05 | 0.05 | 0.05 | 0.05 | 0.05 | 0.05 | 0.01 | 0.01 | 0.01 | 0 | 0
‘-10≤T<-5 | 0.1 | 0.1 | 0.1 | 0.1 | 0.1 | 0.1 | 0.1 | 0.1 | 0.1 | 0.1 | 0.1 | 0.1 | 0.02 | 0.02 | 0.02 | 0.02 | 0 | ‘-10≤T<-5 | 0.1 | 0.1 | 0.1 | 0.1 | 0.1 | 0.1 | 0.1 | 0.1 | 0.1 | 0.1 | 0.1 | 0.1 | 0.02 | 0.02 | 0.02 | 0 | 0
‘-5≤T<0 | 0.25 | 0.25 | 0.25 | 0.25 | 0.25 | 0.25 | 0.25 | 0.2 | 0.2 | 0.15 | 0.15 | 0.15 | 0.05 | 0.05 | 0.05 | 0.05 | 0 | ‘-5≤T<0 | 0.25 | 0.25 | 0.25 | 0.25 | 0.25 | 0.25 | 0.25 | 0.2 | 0.2 | 0.15 | 0.15 | 0.15 | 0.05 | 0.05 | 0.05 | 0 | 0
‘0≤T<5 | 0.4 | 0.4 | 0.4 | 0.4 | 0.4 | 0.4 | 0.4 | 0.3 | 0.3 | 0.2 | 0.2 | 0.2 | 0.15 | 0.15 | 0.05 | 0.05 | 0 | ‘0≤T<5 | 0.4 | 0.4 | 0.4 | 0.4 | 0.4 | 0.4 | 0.4 | 0.3 | 0.3 | 0.2 | 0.2 | 0.2 | 0.15 | 0.15 | 0.05 | 0 | 0
‘5≤T<10 | 0.6 | 0.6 | 0.6 | 0.6 | 0.6 | 0.6 | 0.6 | 0.45 | 0.45 | 0.3 | 0.3 | 0.3 | 0.2 | 0.2 | 0.1 | 0.1 | 0 | ‘5≤T<10 | 0.6 | 0.6 | 0.6 | 0.6 | 0.6 | 0.6 | 0.6 | 0.45 | 0.45 | 0.3 | 0.3 | 0.3 | 0.2 | 0.2 | 0.05 | 0 | 0
‘10≤T<15 | 0.75 | 0.75 | 0.75 | 0.75 | 0.75 | 0.75 | 0.75 | 0.55 | 0.55 | 0.35 | 0.35 | 0.35 | 0.3 | 0.3 | 0.12 | 0.1 | 0 | ‘10≤T<15 | 0.75 | 0.75 | 0.75 | 0.75 | 0.75 | 0.75 | 0.75 | 0.55 | 0.55 | 0.35 | 0.35 | 0.35 | 0.3 | 0.3 | 0.1 | 0 | 0
‘15≤T<20 | 0.9 | 0.9 | 0.9 | 0.9 | 0.9 | 0.9 | 0.9 | 0.8 | 0.8 | 0.5 | 0.5 | 0.5 | 0.3 | 0.3 | 0.13 | 0.1 | 0 | ‘15≤T<20 | 0.9 | 0.9 | 0.9 | 0.9 | 0.9 | 0.9 | 0.9 | 0.8 | 0.8 | 0.5 | 0.5 | 0.5 | 0.3 | 0.3 | 0.1 | 0 | 0
‘20≤T<25 | 1.1 | 1.1 | 1.1 | 1.1 | 1.1 | 1.1 | 1.1 | 0.9 | 0.9 | 0.6 | 0.6 | 0.6 | 0.3 | 0.3 | 0.23 | 0.1 | 0 | ‘20≤T<25 | 1.1 | 1.1 | 1.1 | 1.1 | 1.1 | 1.1 | 1.1 | 0.9 | 0.9 | 0.6 | 0.6 | 0.6 | 0.3 | 0.3 | 0.1 | 0 | 0
‘25≤T<30 | 1.2 | 1.2 | 1.2 | 1.2 | 1.2 | 1.2 | 1.2 | 1.2 | 1.2 | 0.8 | 0.8 | 0.8 | 0.3 | 0.3 | 0.3 | 0.1 | 0 | ‘25≤T<30 | 1.2 | 1.2 | 1.2 | 1.2 | 1.2 | 1.2 | 1.2 | 1.2 | 1.2 | 0.8 | 0.8 | 0.8 | 0.3 | 0.3 | 0.1 | 0 | 0
‘30≤T<35 | 1.2 | 1.2 | 1.2 | 1.2 | 1.2 | 1.2 | 1.2 | 1.2 | 1.2 | 0.8 | 0.8 | 0.8 | 0.3 | 0.3 | 0.3 | 0.1 | 0 | ‘30≤T<35 | 1.2 | 1.2 | 1.2 | 1.2 | 1.2 | 1.2 | 1.2 | 1.2 | 1.2 | 0.8 | 0.8 | 0.8 | 0.3 | 0.3 | 0.1 | 0 | 0
‘35≤T<40 | 1.2 | 1.2 | 1.2 | 1.2 | 1.2 | 1.2 | 1.2 | 1.2 | 1.2 | 0.8 | 0.8 | 0.8 | 0.3 | 0.3 | 0.3 | 0.1 | 0 | ‘35≤T<40 | 0.5 | 0.5 | 0.5 | 0.5 | 0.5 | 0.5 | 0.5 | 0.5 | 0.5 | 0.3333333 | 0.3333333 | 0.3333333 | 0.2 | 0.2 | 0.1 | 0 | 0
‘40≤T<45 | 1.2 | 1.2 | 1.2 | 1.2 | 1.2 | 1.2 | 1.2 | 1.2 | 1.2 | 0.8 | 0.8 | 0.8 | 0.3 | 0.3 | 0.3 | 0.1 | 0 | ‘40≤T<45 | 0.5 | 0.5 | 0.5 | 0.5 | 0.5 | 0.5 | 0.5 | 0.5 | 0.5 | 0.3333333 | 0.3333333 | 0.3333333 | 0.2 | 0.2 | 0.1 | 0 | 0
‘45≤T<50 | 1.2 | 1.2 | 1.2 | 1.2 | 1.2 | 1.2 | 1.2 | 1.2 | 1.2 | 0.8 | 0.8 | 0.8 | 0.3 | 0.3 | 0.3 | 0.1 | 0 | ‘45≤T<50 | 0.5 | 0.5 | 0.5 | 0.5 | 0.5 | 0.5 | 0.5 | 0.5 | 0.5 | 0.3333333 | 0.3333333 | 0.3333333 | 0.2 | 0.2 | 0.1 | 0 | 0
‘50≤T≤53 | 0.3333333 | 0.3333333 | 0.3333333 | 0.3333333 | 0.3333333 | 0.3333333 | 0.3333333 | 0.3333333 | 0.3333333 | 0.3333333 | 0.3333333 | 0.3333333 | 0.3 | 0.3 | 0.05 | 0.05 | 0 | ‘50≤T≤53 | 0.2 | 0.2 | 0.2 | 0.2 | 0.2 | 0.2 | 0.2 | 0.2 | 0.2 | 0.2 | 0.2 | 0.2 | 0.15 | 0.15 | 0.05 | 0 | 0
＞53℃ | 0 | 0 | 0 | 0 | 0 | 0 | 0 | 0 | 0 | 0 | 0 | 0 | 0 | 0 | 0 | 0 | 0 | ＞53℃ | 0 | 0 | 0 | 0 | 0 | 0 | 0 | 0 | 0 | 0 | 0 | 0 | 0 | 0 | 0 | 0 | 0
注：1.该策略以3万公里为限制条件。 | [17 empty] | 注：1.该策略以3万公里为限制条件。
2. 使用条件说明：上述电流值为电芯最大充电电流能力，Pack使用需要考虑充电机的电流精度及SOC的偏差，控制电芯充电电流在该数值以下，否则电芯可能发生不可逆损害 | [17 empty] | 2. 使用条件说明：上述电流值为电芯最大充电电流能力，Pack使用需要考虑充电机的电流精度及SOC的偏差，控制电芯充电电流在该数值以下，否则电芯可能发生不可逆损害
3.需要增加SOH系数，即电流乘以SOH系数。 | [17 empty] | 3.需要增加SOH系数，即电流乘以SOH系数。
常规充电窗口 | [17 empty] | 无水冷时充电窗口
SOC | SOC≤0% | 0%＜SOC≤3% | 3%＜SOC≤5% | 5%＜SOC≤10% | 10%＜SOC≤20% | 20%＜SOC≤30% | 30%＜SOC≤40% | 40%＜SOC≤50% | 50%＜SOC≤60% | 60%＜SOC≤70% | 70%＜SOC≤79% | 79%＜SOC≤80% | 80%＜SOC≤85% | 85%＜SOC≤90% | 90%＜SOC≤95% | 95%＜SOC≤97% | ＞97% | SOC | SOC≤0% | 0%＜SOC≤3% | 3%＜SOC≤5% | 5%＜SOC≤10% | 10%＜SOC≤20% | 20%＜SOC≤30% | 30%＜SOC≤40% | 40%＜SOC≤50% | 50%＜SOC≤60% | 60%＜SOC≤70% | 70%＜SOC≤79% | 79%＜SOC≤80% | 80%＜SOC≤85% | 85%＜SOC≤90% | 90%＜SOC≤95% | 95%＜SOC≤97% | ＞97%
电压/V | 3.2V | 3.6V | 3.61V | 3.64V | 3.70V | 3.74V | 3.78V | 3.83V | 3.90V | 3.98V | 4.09V | 4.10V | 4.11V | 4.18V | 4.25V | 4.26V |  | 电压/V | 3.2V | 3.60V | 3.61V | 3.64V | 3.70V | 3.74V | 3.78V | 3.83V | 3.90V | 3.98V | 4.09V | 4.10V | 4.11V | 4.18V | 4.25V
＜-20℃ | 0 | 0 | 0 | 0 | 0 | 0 | 0 | 0 | 0 | 0 | 0 | 0 | 0 | 0 | 0 | 0 | 0 | ＜-20℃ | 0 | 0 | 0 | 0 | 0 | 0 | 0 | 0 | 0 | 0 | 0 | 0 | 0 | 0 | 0 | 0 | 0
‘-20≤T<-15 | 0.05 | 0.05 | 0.05 | 0.05 | 0.05 | 0.05 | 0.05 | 0.05 | 0.05 | 0.05 | 0.05 | 0.05 | 0.01 | 0.01 | 0.01 | 0.01 | 0 | ‘-20≤T<-15 | 0.05 | 0.05 | 0.05 | 0.05 | 0.05 | 0.05 | 0.05 | 0.05 | 0.05 | 0.05 | 0.05 | 0.05 | 0.01 | 0.01 | 0.01 | 0 | 0
‘-15≤T<-10 | 0.05 | 0.05 | 0.05 | 0.05 | 0.05 | 0.05 | 0.05 | 0.05 | 0.05 | 0.05 | 0.05 | 0.05 | 0.01 | 0.01 | 0.01 | 0.01 | 0 | ‘-15≤T<-10 | 0.05 | 0.05 | 0.05 | 0.05 | 0.05 | 0.05 | 0.05 | 0.05 | 0.05 | 0.05 | 0.05 | 0.05 | 0.01 | 0.01 | 0.01 | 0 | 0
‘-10≤T<-5 | 0.1 | 0.1 | 0.1 | 0.1 | 0.1 | 0.1 | 0.1 | 0.1 | 0.1 | 0.1 | 0.1 | 0.1 | 0.02 | 0.02 | 0.02 | 0.02 | 0 | ‘-10≤T<-5 | 0.1 | 0.1 | 0.1 | 0.1 | 0.1 | 0.1 | 0.1 | 0.1 | 0.1 | 0.1 | 0.1 | 0.1 | 0.02 | 0.02 | 0.02 | 0 | 0
‘-5≤T<0 | 0.25 | 0.25 | 0.25 | 0.25 | 0.25 | 0.25 | 0.2 | 0.2 | 0.15 | 0.15 | 0.15 | 0.15 | 0.05 | 0.05 | 0.05 | 0.05 | 0 | ‘-5≤T<0 | 0.25 | 0.25 | 0.25 | 0.25 | 0.25 | 0.25 | 0.2 | 0.2 | 0.15 | 0.15 | 0.15 | 0.15 | 0.05 | 0.05 | 0.05 | 0 | 0
‘0≤T<5 | 0.4 | 0.4 | 0.4 | 0.4 | 0.4 | 0.4 | 0.3 | 0.3 | 0.2 | 0.2 | 0.2 | 0.2 | 0.15 | 0.15 | 0.05 | 0.05 | 0 | ‘0≤T<5 | 0.4 | 0.4 | 0.4 | 0.4 | 0.4 | 0.4 | 0.3 | 0.3 | 0.2 | 0.2 | 0.2 | 0.2 | 0.15 | 0.15 | 0.05 | 0 | 0
‘5≤T<10 | 0.6 | 0.6 | 0.6 | 0.6 | 0.6 | 0.6 | 0.45 | 0.45 | 0.3 | 0.3 | 0.3 | 0.25 | 0.2 | 0.2 | 0.1 | 0.1 | 0 | ‘5≤T<10 | 0.6 | 0.6 | 0.6 | 0.6 | 0.6 | 0.6 | 0.45 | 0.45 | 0.3 | 0.3 | 0.3 | 0.25 | 0.2 | 0.2 | 0.05 | 0 | 0
‘10≤T<15 | 0.75 | 0.75 | 0.75 | 0.75 | 0.75 | 0.75 | 0.55 | 0.55 | 0.35 | 0.35 | 0.35 | 0.3 | 0.3 | 0.3 | 0.12 | 0.1 | 0 | ‘10≤T<15 | 0.75 | 0.75 | 0.75 | 0.75 | 0.75 | 0.75 | 0.55 | 0.55 | 0.35 | 0.35 | 0.35 | 0.3 | 0.3 | 0.3 | 0.1 | 0 | 0
‘15≤T<20 | 0.9 | 0.9 | 0.9 | 0.9 | 0.9 | 0.9 | 0.8 | 0.8 | 0.5 | 0.5 | 0.5 | 0.4 | 0.3 | 0.3 | 0.13 | 0.1 | 0 | ‘15≤T<20 | 0.9 | 0.9 | 0.9 | 0.9 | 0.9 | 0.9 | 0.8 | 0.8 | 0.5 | 0.5 | 0.5 | 0.4 | 0.3 | 0.3 | 0.1 | 0 | 0
‘20≤T<25 | 1.1 | 1.1 | 1.1 | 1.1 | 1.1 | 1.1 | 0.9 | 0.9 | 0.6 | 0.6 | 0.6 | 0.5 | 0.3 | 0.3 | 0.23 | 0.1 | 0 | ‘20≤T<25 | 1.1 | 1.1 | 1.1 | 1.1 | 1.1 | 1.1 | 0.9 | 0.9 | 0.6 | 0.6 | 0.6 | 0.5 | 0.3 | 0.3 | 0.1 | 0 | 0
‘25≤T<30 | 1.2 | 1.2 | 1.2 | 1.2 | 1.2 | 1.2 | 1.2 | 1.2 | 0.8 | 0.8 | 0.8 | 0.7 | 0.3 | 0.3 | 0.3 | 0.1 | 0 | ‘25≤T<30 | 1.2 | 1.2 | 1.2 | 1.2 | 1.2 | 1.2 | 1.2 | 1.2 | 0.8 | 0.8 | 0.8 | 0.7 | 0.3 | 0.3 | 0.1 | 0 | 0
‘30≤T<35 | 1.2 | 1.2 | 1.2 | 1.2 | 1.2 | 1.2 | 1.2 | 1.2 | 0.8 | 0.8 | 0.8 | 0.7 | 0.3 | 0.3 | 0.3 | 0.1 | 0 | ‘30≤T<35 | 1.2 | 1.2 | 1.2 | 1.2 | 1.2 | 1.2 | 1.2 | 1.2 | 0.8 | 0.8 | 0.8 | 0.7 | 0.3 | 0.3 | 0.1 | 0 | 0
‘35≤T<40 | 1.2 | 1.2 | 1.2 | 1.2 | 1.2 | 1.2 | 1.2 | 1.2 | 0.8 | 0.8 | 0.8 | 0.7 | 0.3 | 0.3 | 0.3 | 0.1 | 0 | ‘35≤T<40 | 0.5 | 0.5 | 0.5 | 0.5 | 0.5 | 0.5 | 0.5 | 0.5 | 0.3333333 | 0.3333333 | 0.3333333 | 0.3333333 | 0.2 | 0.2 | 0.1 | 0 | 0
‘40≤T<45 | 1.2 | 1.2 | 1.2 | 1.2 | 1.2 | 1.2 | 1.2 | 1.2 | 0.8 | 0.8 | 0.8 | 0.7 | 0.3 | 0.3 | 0.3 | 0.1 | 0 | ‘40≤T<45 | 0.5 | 0.5 | 0.5 | 0.5 | 0.5 | 0.5 | 0.5 | 0.5 | 0.3333333 | 0.3333333 | 0.3333333 | 0.3333333 | 0.2 | 0.2 | 0.1 | 0 | 0
‘45≤T<50 | 1.2 | 1.2 | 1.2 | 1.2 | 1.2 | 1.2 | 1.2 | 1.2 | 0.8 | 0.8 | 0.8 | 0.7 | 0.3 | 0.3 | 0.3 | 0.1 | 0 | ‘45≤T<50 | 0.5 | 0.5 | 0.5 | 0.5 | 0.5 | 0.5 | 0.5 | 0.5 | 0.3333333 | 0.3333333 | 0.3333333 | 0.3333333 | 0.2 | 0.2 | 0.1 | 0 | 0
‘50≤T≤53 | 0.3333333 | 0.3333333 | 0.3333333 | 0.3333333 | 0.3333333 | 0.3333333 | 0.3333333 | 0.3333333 | 0.3333333 | 0.3333333 | 0.3333333 | 0.3333333 | 0.3 | 0.3 | 0.05 | 0.05 | 0 | ‘50≤T≤53 | 0.2 | 0.2 | 0.2 | 0.2 | 0.2 | 0.2 | 0.2 | 0.2 | 0.2 | 0.2 | 0.2 | 0.2 | 0.15 | 0.15 | 0.05 | 0 | 0
＞53℃ | 0 | 0 | 0 | 0 | 0 | 0 | 0 | 0 | 0 | 0 | 0 | 0 | 0 | 0 | 0 | 0 | 0 | ＞53℃ | 0 | 0 | 0 | 0 | 0 | 0 | 0 | 0 | 0 | 0 | 0 | 0 | 0 | 0 | 0 | 0 | 0
注：1.该策略为3万公里后的快充策略。 | [17 empty] | 注：1.该策略为3万公里后的快充策略。
2. 使用条件说明：上述电流值为电芯最大充电电流能力，Pack使用需要考虑充电机的电流精度及SOC的偏差，控制电芯充电电流在该数值以下，否则电芯可能发生不可逆损害 | [17 empty] | 2. 使用条件说明：上述电流值为电芯最大充电电流能力，Pack使用需要考虑充电机的电流精度及SOC的偏差，控制电芯充电电流在该数值以下，否则电芯可能发生不可逆损害
3.需要增加SOH系数，即电流乘以SOH系数。 | [17 empty] | 3.需要增加SOH系数，即电流乘以SOH系数。
PS：a. 各SOC点之间电流允许插值获得； b. 3万公里为快充策略两套表的切换节点。 | [17 empty] | PS：a. 各SOC点之间电流允许插值获得； b. 3万公里为快充策略两套表的切换节点。

## 14_标准充电
电芯充电窗口
Onboard Charge Currentlimit（A) BOL
SOC | SOC≤0% | 0%＜SOC≤3% | 3%＜SOC≤5% | 5%＜SOC≤10% | 10%＜SOC≤20% | 20%＜SOC≤30% | 30%＜SOC≤40% | 40%＜SOC≤50% | 50%＜SOC≤60% | 60%＜SOC≤70% | 70%＜SOC≤79% | 79%＜SOC≤80% | 80%＜SOC≤85% | 85%＜SOC≤90% | 90%＜SOC≤95% | 95%＜SOC≤97% | ＞97%
电压/V | 3.2V | 3.6V | 3.61V | 3.64V | 3.70V | 3.74V | 3.78V | 3.83V | 3.90V | 3.98V | 4.09V | 4.10V | 4.11V | 4.18V | 4.25V | 4.26V
＜-20℃ | 0 | 0 | 0 | 0 | 0 | 0 | 0 | 0 | 0 | 0 | 0 | 0 | 0 | 0 | 0 | 0 | 0
‘-20≤T<-15 | 0.05 | 0.05 | 0.05 | 0.05 | 0.05 | 0.05 | 0.05 | 0.05 | 0.05 | 0.05 | 0.05 | 0.05 | 0.01 | 0.01 | 0.01 | 0.01 | 0
‘-15≤T<-10 | 0.05 | 0.05 | 0.05 | 0.05 | 0.05 | 0.05 | 0.05 | 0.05 | 0.05 | 0.05 | 0.05 | 0.05 | 0.01 | 0.01 | 0.01 | 0.01 | 0
‘-10≤T<-5 | 0.07 | 0.07 | 0.07 | 0.07 | 0.07 | 0.07 | 0.07 | 0.07 | 0.07 | 0.07 | 0.07 | 0.05 | 0.01 | 0.01 | 0.01 | 0.01 | 0
‘-5≤T<0 | 0.1 | 0.1 | 0.1 | 0.1 | 0.1 | 0.1 | 0.1 | 0.1 | 0.1 | 0.1 | 0.1 | 0.1 | 0.02 | 0.02 | 0.02 | 0.02 | 0
‘0≤T<5 | 0.1 | 0.1 | 0.1 | 0.1 | 0.1 | 0.1 | 0.1 | 0.1 | 0.1 | 0.1 | 0.1 | 0.1 | 0.1 | 0.05 | 0.02 | 0.02 | 0
‘5≤T<10 | 0.5 | 0.5 | 0.5 | 0.5 | 0.5 | 0.5 | 0.5 | 0.5 | 0.5 | 0.5 | 0.5 | 0.5 | 0.15 | 0.15 | 0.1 | 0.05 | 0
‘10≤T<15 | 0.2 | 0.2 | 0.2 | 0.2 | 0.2 | 0.2 | 0.2 | 0.2 | 0.2 | 0.2 | 0.2 | 0.2 | 0.2 | 0.2 | 0.12 | 0.05 | 0
‘15≤T<20 | 0.3 | 0.3 | 0.3 | 0.3 | 0.3 | 0.3 | 0.3 | 0.3 | 0.3 | 0.3 | 0.3 | 0.3 | 0.3 | 0.2 | 0.13 | 0.05 | 0
‘20≤T<25 | 0.33 | 0.33 | 0.33 | 0.33 | 0.33 | 0.33 | 0.33 | 0.33 | 0.33 | 0.33 | 0.33 | 0.33 | 0.3 | 0.2 | 0.15 | 0.05 | 0
‘25≤T<30 | 0.33 | 0.33 | 0.33 | 0.33 | 0.33 | 0.33 | 0.33 | 0.33 | 0.33 | 0.33 | 0.33 | 0.33 | 0.3 | 0.2 | 0.15 | 0.05 | 0
‘30≤T<35 | 0.33 | 0.33 | 0.33 | 0.33 | 0.33 | 0.33 | 0.33 | 0.33 | 0.33 | 0.33 | 0.33 | 0.33 | 0.3 | 0.2 | 0.15 | 0.05 | 0
‘35≤T<40 | 0.33 | 0.33 | 0.33 | 0.33 | 0.33 | 0.33 | 0.33 | 0.33 | 0.33 | 0.33 | 0.33 | 0.33 | 0.3 | 0.2 | 0.15 | 0.05 | 0
‘40≤T<45 | 0.33 | 0.33 | 0.33 | 0.33 | 0.33 | 0.33 | 0.33 | 0.33 | 0.33 | 0.33 | 0.33 | 0.33 | 0.3 | 0.2 | 0.15 | 0.05 | 0
‘45≤T<50 | 0.33 | 0.33 | 0.33 | 0.33 | 0.33 | 0.33 | 0.33 | 0.33 | 0.33 | 0.33 | 0.33 | 0.33 | 0.3 | 0.2 | 0.15 | 0.05 | 0
‘50≤T≤53 | 0.33 | 0.33 | 0.33 | 0.33 | 0.33 | 0.33 | 0.33 | 0.33 | 0.33 | 0.33 | 0.33 | 0.33 | 0.3 | 0.2 | 0.05 | 0.05 | 0
＞53℃ | 0 | 0 | 0 | 0 | 0 | 0 | 0 | 0 | 0 | 0 | 0 | 0 | 0 | 0 | 0 | 0 | 0
PS：a. 各SOC点之间电流允许插值获得； b. 1/3C 容量为153Ah
单电芯1C容量75Ah，1/3C 容量76.5Ah
SOC | SOC≤0% | 0%＜SOC≤3% | 3%＜SOC≤5% | 5%＜SOC≤10% | 10%＜SOC≤20% | 20%＜SOC≤30% | 30%＜SOC≤40% | 40%＜SOC≤50% | 50%＜SOC≤60% | 60%＜SOC≤70% | 70%＜SOC≤79% | 79%＜SOC≤80% | 80%＜SOC≤85% | 85%＜SOC≤90% | 90%＜SOC≤95% | 95%＜SOC≤97% | ＞97%
电压/V | 3.2V | 3.6V | 3.61V | 3.64V | 3.70V | 3.74V | 3.78V | 3.83V | 3.90V | 3.98V | 4.09V | 4.10V | 4.11V | 4.18V | 4.25V | 4.26V
＜-20℃ | 0 | 0 | 0 | 0 | 0 | 0 | 0 | 0 | 0 | 0 | 0 | 0 | 0 | 0 | 0 | 0 | 0
‘-20≤T<-15 | 7.65 | 7.65 | 7.65 | 7.65 | 7.65 | 7.65 | 7.65 | 7.65 | 7.65 | 7.65 | 7.65 | 7.65 | 1.53 | 1.53 | 1.53 | 1.53 | 0
‘-15≤T<-10 | 7.65 | 7.65 | 7.65 | 7.65 | 7.65 | 7.65 | 7.65 | 7.65 | 7.65 | 7.65 | 7.65 | 7.65 | 1.53 | 1.53 | 1.53 | 1.53 | 0
‘-10≤T<-5 | 10.71 | 10.71 | 10.71 | 10.71 | 10.71 | 10.71 | 10.71 | 10.71 | 10.71 | 10.71 | 10.71 | 7.65 | 1.53 | 1.53 | 1.53 | 1.53 | 0
‘-5≤T<0 | 15.3 | 15.3 | 15.3 | 15.3 | 15.3 | 15.3 | 15.3 | 15.3 | 15.3 | 15.3 | 15.3 | 15.3 | 3.06 | 3.06 | 3.06 | 3.06 | 0
‘0≤T<5 | 15.3 | 15.3 | 15.3 | 15.3 | 15.3 | 15.3 | 15.3 | 15.3 | 15.3 | 15.3 | 15.3 | 15.3 | 15.3 | 7.65 | 3.06 | 3.06 | 0
‘5≤T<10 | 76.5 | 76.5 | 76.5 | 76.5 | 76.5 | 76.5 | 76.5 | 76.5 | 76.5 | 76.5 | 76.5 | 76.5 | 22.95 | 22.95 | 15.3 | 7.65 | 0
‘10≤T<15 | 30.6 | 30.6 | 30.6 | 30.6 | 30.6 | 30.6 | 30.6 | 30.6 | 30.6 | 30.6 | 30.6 | 30.6 | 30.6 | 30.6 | 18.36 | 7.65 | 0
‘15≤T<20 | 45.9 | 45.9 | 45.9 | 45.9 | 45.9 | 45.9 | 45.9 | 45.9 | 45.9 | 45.9 | 45.9 | 45.9 | 45.9 | 30.6 | 19.89 | 7.65 | 0
‘20≤T<25 | 50.49 | 50.49 | 50.49 | 50.49 | 50.49 | 50.49 | 50.49 | 50.49 | 50.49 | 50.49 | 50.49 | 50.49 | 45.9 | 30.6 | 22.95 | 7.65 | 0
‘25≤T<30 | 50.49 | 50.49 | 50.49 | 50.49 | 50.49 | 50.49 | 50.49 | 50.49 | 50.49 | 50.49 | 50.49 | 50.49 | 45.9 | 30.6 | 22.95 | 7.65 | 0
‘30≤T<35 | 50.49 | 50.49 | 50.49 | 50.49 | 50.49 | 50.49 | 50.49 | 50.49 | 50.49 | 50.49 | 50.49 | 50.49 | 45.9 | 30.6 | 22.95 | 7.65 | 0
‘35≤T<40 | 50.49 | 50.49 | 50.49 | 50.49 | 50.49 | 50.49 | 50.49 | 50.49 | 50.49 | 50.49 | 50.49 | 50.49 | 45.9 | 30.6 | 22.95 | 7.65 | 0
‘40≤T<45 | 50.49 | 50.49 | 50.49 | 50.49 | 50.49 | 50.49 | 50.49 | 50.49 | 50.49 | 50.49 | 50.49 | 50.49 | 45.9 | 30.6 | 22.95 | 7.65 | 0
‘45≤T<50 | 50.49 | 50.49 | 50.49 | 50.49 | 50.49 | 50.49 | 50.49 | 50.49 | 50.49 | 50.49 | 50.49 | 50.49 | 45.9 | 30.6 | 22.95 | 7.65 | 0
‘50≤T≤53 | 50.49 | 50.49 | 50.49 | 50.49 | 50.49 | 50.49 | 50.49 | 50.49 | 50.49 | 50.49 | 50.49 | 50.49 | 45.9 | 30.6 | 7.65 | 7.65 | 0
＞53℃ | 0 | 0 | 0 | 0 | 0 | 0 | 0 | 0 | 0 | 0 | 0 | 0 | 0 | 0 | 0 | 0 | 0
,
| 0, | 0, | 0, | 0, | 0, | 0, | 0, | 0, | 0, | 0, | 0, | 0, | 0, | 0, | 0, | 0, | 0,
| 7.65, | 7.65, | 7.65, | 7.65, | 7.65, | 7.65, | 7.65, | 7.65, | 7.65, | 7.65, | 7.65, | 7.65, | 1.53, | 1.53, | 1.53, | 1.53, | 0,
| 7.65, | 7.65, | 7.65, | 7.65, | 7.65, | 7.65, | 7.65, | 7.65, | 7.65, | 7.65, | 7.65, | 7.65, | 1.53, | 1.53, | 1.53, | 1.53, | 0,
| 10.71, | 10.71, | 10.71, | 10.71, | 10.71, | 10.71, | 10.71, | 10.71, | 10.71, | 10.71, | 10.71, | 7.65, | 1.53, | 1.53, | 1.53, | 1.53, | 0,
| 15.3, | 15.3, | 15.3, | 15.3, | 15.3, | 15.3, | 15.3, | 15.3, | 15.3, | 15.3, | 15.3, | 15.3, | 3.06, | 3.06, | 3.06, | 3.06, | 0,
| 15.3, | 15.3, | 15.3, | 15.3, | 15.3, | 15.3, | 15.3, | 15.3, | 15.3, | 15.3, | 15.3, | 15.3, | 15.3, | 7.65, | 3.06, | 3.06, | 0,
| 76.5, | 76.5, | 76.5, | 76.5, | 76.5, | 76.5, | 76.5, | 76.5, | 76.5, | 76.5, | 76.5, | 76.5, | 22.95, | 22.95, | 15.3, | 7.65, | 0,
| 30.6, | 30.6, | 30.6, | 30.6, | 30.6, | 30.6, | 30.6, | 30.6, | 30.6, | 30.6, | 30.6, | 30.6, | 30.6, | 30.6, | 18.36, | 7.65, | 0,
| 45.9, | 45.9, | 45.9, | 45.9, | 45.9, | 45.9, | 45.9, | 45.9, | 45.9, | 45.9, | 45.9, | 45.9, | 45.9, | 30.6, | 19.89, | 7.65, | 0,
| 50.49, | 50.49, | 50.49, | 50.49, | 50.49, | 50.49, | 50.49, | 50.49, | 50.49, | 50.49, | 50.49, | 50.49, | 45.9, | 30.6, | 22.95, | 7.65, | 0,
| 50.49, | 50.49, | 50.49, | 50.49, | 50.49, | 50.49, | 50.49, | 50.49, | 50.49, | 50.49, | 50.49, | 50.49, | 45.9, | 30.6, | 22.95, | 7.65, | 0,
| 50.49, | 50.49, | 50.49, | 50.49, | 50.49, | 50.49, | 50.49, | 50.49, | 50.49, | 50.49, | 50.49, | 50.49, | 45.9, | 30.6, | 22.95, | 7.65, | 0,
| 50.49, | 50.49, | 50.49, | 50.49, | 50.49, | 50.49, | 50.49, | 50.49, | 50.49, | 50.49, | 50.49, | 50.49, | 45.9, | 30.6, | 22.95, | 7.65, | 0,
| 50.49, | 50.49, | 50.49, | 50.49, | 50.49, | 50.49, | 50.49, | 50.49, | 50.49, | 50.49, | 50.49, | 50.49, | 45.9, | 30.6, | 22.95, | 7.65, | 0,
| 50.49, | 50.49, | 50.49, | 50.49, | 50.49, | 50.49, | 50.49, | 50.49, | 50.49, | 50.49, | 50.49, | 50.49, | 45.9, | 30.6, | 22.95, | 7.65, | 0,
| 50.49, | 50.49, | 50.49, | 50.49, | 50.49, | 50.49, | 50.49, | 50.49, | 50.49, | 50.49, | 50.49, | 50.49, | 45.9, | 30.6, | 7.65, | 7.65, | 0,
| 0, | 0, | 0, | 0, | 0, | 0, | 0, | 0, | 0, | 0, | 0, | 0, | 0, | 0, | 0, | 0, | 0,
| 0, | 0, | 0, | 0, | 0, | 0, | 0, | 0, | 0, | 0, | 0, | 0, | 0, | 0, | 0, | 0, | 0,
| 7.65, | 7.65, | 7.65, | 7.65, | 7.65, | 7.65, | 7.65, | 7.65, | 7.65, | 7.65, | 7.65, | 7.65, | 1.53, | 1.53, | 1.53, | 1.53, | 0,
| 7.65, | 7.65, | 7.65, | 7.65, | 7.65, | 7.65, | 7.65, | 7.65, | 7.65, | 7.65, | 7.65, | 7.65, | 1.53, | 1.53, | 1.53, | 1.53, | 0,
| 10.71, | 10.71, | 10.71, | 10.71, | 10.71, | 10.71, | 10.71, | 10.71, | 10.71, | 10.71, | 10.71, | 7.65, | 1.53, | 1.53, | 1.53, | 1.53, | 0,
| 15.3, | 15.3, | 15.3, | 15.3, | 15.3, | 15.3, | 15.3, | 15.3, | 15.3, | 15.3, | 15.3, | 15.3, | 3.06, | 3.06, | 3.06, | 3.06, | 0,
| 15.3, | 15.3, | 15.3, | 15.3, | 15.3, | 15.3, | 15.3, | 15.3, | 15.3, | 15.3, | 15.3, | 15.3, | 15.3, | 7.65, | 3.06, | 3.06, | 0,
| 76.5, | 76.5, | 76.5, | 76.5, | 76.5, | 76.5, | 76.5, | 76.5, | 76.5, | 76.5, | 76.5, | 76.5, | 22.95, | 22.95, | 15.3, | 7.65, | 0,
| 30.6, | 30.6, | 30.6, | 30.6, | 30.6, | 30.6, | 30.6, | 30.6, | 30.6, | 30.6, | 30.6, | 30.6, | 30.6, | 30.6, | 18.36, | 7.65, | 0,
| 45.9, | 45.9, | 45.9, | 45.9, | 45.9, | 45.9, | 45.9, | 45.9, | 45.9, | 45.9, | 45.9, | 45.9, | 45.9, | 30.6, | 19.89, | 7.65, | 0,
| 50.49, | 50.49, | 50.49, | 50.49, | 50.49, | 50.49, | 50.49, | 50.49, | 50.49, | 50.49, | 50.49, | 50.49, | 45.9, | 30.6, | 22.95, | 7.65, | 0,
| 50.49, | 50.49, | 50.49, | 50.49, | 50.49, | 50.49, | 50.49, | 50.49, | 50.49, | 50.49, | 50.49, | 50.49, | 45.9, | 30.6, | 22.95, | 7.65, | 0,
| 50.49, | 50.49, | 50.49, | 50.49, | 50.49, | 50.49, | 50.49, | 50.49, | 50.49, | 50.49, | 50.49, | 50.49, | 45.9, | 30.6, | 22.95, | 7.65, | 0,
| 50.49, | 50.49, | 50.49, | 50.49, | 50.49, | 50.49, | 50.49, | 50.49, | 50.49, | 50.49, | 50.49, | 50.49, | 45.9, | 30.6, | 22.95, | 7.65, | 0,
| 50.49, | 50.49, | 50.49, | 50.49, | 50.49, | 50.49, | 50.49, | 50.49, | 50.49, | 50.49, | 50.49, | 50.49, | 45.9, | 30.6, | 22.95, | 7.65, | 0,
| 50.49, | 50.49, | 50.49, | 50.49, | 50.49, | 50.49, | 50.49, | 50.49, | 50.49, | 50.49, | 50.49, | 50.49, | 45.9, | 30.6, | 22.95, | 7.65, | 0,
| 50.49, | 50.49, | 50.49, | 50.49, | 50.49, | 50.49, | 50.49, | 50.49, | 50.49, | 50.49, | 50.49, | 50.49, | 45.9, | 30.6, | 7.65, | 7.65, | 0,
| 0, | 0, | 0, | 0, | 0, | 0, | 0, | 0, | 0, | 0, | 0, | 0, | 0, | 0, | 0, | 0, | 0,
0,0,0,0,0,0,0,0,0,0,0,0,0,0,0,0,0,
7.65,7.65,7.65,7.65,7.65,7.65,7.65,7.65,7.65,7.65,7.65,7.65,1.53,1.53,1.53,1.53,0,
7.65,7.65,7.65,7.65,7.65,7.65,7.65,7.65,7.65,7.65,7.65,7.65,1.53,1.53,1.53,1.53,0,
10.71,10.71,10.71,10.71,10.71,10.71,10.71,10.71,10.71,10.71,10.71,7.65,1.53,1.53,1.53,1.53,0,
15.3,15.3,15.3,15.3,15.3,15.3,15.3,15.3,15.3,15.3,15.3,15.3,3.06,3.06,3.06,3.06,0,
15.3,15.3,15.3,15.3,15.3,15.3,15.3,15.3,15.3,15.3,15.3,15.3,15.3,7.65,3.06,3.06,0,
76.5,76.5,76.5,76.5,76.5,76.5,76.5,76.5,76.5,76.5,76.5,76.5,22.95,22.95,15.3,7.65,0,
30.6,30.6,30.6,30.6,30.6,30.6,30.6,30.6,30.6,30.6,30.6,30.6,30.6,30.6,18.36,7.65,0,
45.9,45.9,45.9,45.9,45.9,45.9,45.9,45.9,45.9,45.9,45.9,45.9,45.9,30.6,19.89,7.65,0,
50.49,50.49,50.49,50.49,50.49,50.49,50.49,50.49,50.49,50.49,50.49,50.49,45.9,30.6,22.95,7.65,0,
50.49,50.49,50.49,50.49,50.49,50.49,50.49,50.49,50.49,50.49,50.49,50.49,45.9,30.6,22.95,7.65,0,
50.49,50.49,50.49,50.49,50.49,50.49,50.49,50.49,50.49,50.49,50.49,50.49,45.9,30.6,22.95,7.65,0,
50.49,50.49,50.49,50.49,50.49,50.49,50.49,50.49,50.49,50.49,50.49,50.49,45.9,30.6,22.95,7.65,0,
50.49,50.49,50.49,50.49,50.49,50.49,50.49,50.49,50.49,50.49,50.49,50.49,45.9,30.6,22.95,7.65,0,
50.49,50.49,50.49,50.49,50.49,50.49,50.49,50.49,50.49,50.49,50.49,50.49,45.9,30.6,22.95,7.65,0,
50.49,50.49,50.49,50.49,50.49,50.49,50.49,50.49,50.49,50.49,50.49,50.49,45.9,30.6,7.65,7.65,0,
0,0,0,0,0,0,0,0,0,0,0,0,0,0,0,0,0,
0,0,0,0,0,0,0,0,0,0,0,0,0,0,0,0,0,
7.65,7.65,7.65,7.65,7.65,7.65,7.65,7.65,7.65,7.65,7.65,7.65,1.53,1.53,1.53,1.53,0,
7.65,7.65,7.65,7.65,7.65,7.65,7.65,7.65,7.65,7.65,7.65,7.65,1.53,1.53,1.53,1.53,0,
10.71,10.71,10.71,10.71,10.71,10.71,10.71,10.71,10.71,10.71,10.71,7.65,1.53,1.53,1.53,1.53,0,
15.3,15.3,15.3,15.3,15.3,15.3,15.3,15.3,15.3,15.3,15.3,15.3,3.06,3.06,3.06,3.06,0,
15.3,15.3,15.3,15.3,15.3,15.3,15.3,15.3,15.3,15.3,15.3,15.3,15.3,7.65,3.06,3.06,0,
76.5,76.5,76.5,76.5,76.5,76.5,76.5,76.5,76.5,76.5,76.5,76.5,22.95,22.95,15.3,7.65,0,
30.6,30.6,30.6,30.6,30.6,30.6,30.6,30.6,30.6,30.6,30.6,30.6,30.6,30.6,18.36,7.65,0,
45.9,45.9,45.9,45.9,45.9,45.9,45.9,45.9,45.9,45.9,45.9,45.9,45.9,30.6,19.89,7.65,0,
50.49,50.49,50.49,50.49,50.49,50.49,50.49,50.49,50.49,50.49,50.49,50.49,45.9,30.6,22.95,7.65,0,
50.49,50.49,50.49,50.49,50.49,50.49,50.49,50.49,50.49,50.49,50.49,50.49,45.9,30.6,22.95,7.65,0,
50.49,50.49,50.49,50.49,50.49,50.49,50.49,50.49,50.49,50.49,50.49,50.49,45.9,30.6,22.95,7.65,0,
50.49,50.49,50.49,50.49,50.49,50.49,50.49,50.49,50.49,50.49,50.49,50.49,45.9,30.6,22.95,7.65,0,
50.49,50.49,50.49,50.49,50.49,50.49,50.49,50.49,50.49,50.49,50.49,50.49,45.9,30.6,22.95,7.65,0,
50.49,50.49,50.49,50.49,50.49,50.49,50.49,50.49,50.49,50.49,50.49,50.49,45.9,30.6,22.95,7.65,0,
50.49,50.49,50.49,50.49,50.49,50.49,50.49,50.49,50.49,50.49,50.49,50.49,45.9,30.6,7.65,7.65,0,
0,0,0,0,0,0,0,0,0,0,0,0,0,0,0,0,0,
0,0,0,0,0,0,0,0,0,0,0,0,0,0,0,0,0, 7.65,7.65,7.65,7.65,7.65,7.65,7.65,7.65,7.65,7.65,7.65,7.65,1.53,1.53,1.53,1.53,0, 7.65,7.65,7.65,7.65,7.65,7.65,7.65,7.65,7.65,7.65,7.65,7.65,1.53,1.53,1.53,1.53,0, 10.71,10.71,10.71,10.71,10.71,10.71,10.71,10.71,10.71,10.71,10.71,7.65,1.53,1.53,1.53,1.53,0, 15.3,15.3,15.3,15.3,15.3,15.3,15.3,15.3,15.3,15.3,15.3,15.3,3.06,3.06,3.06,3.06,0, 15.3,15.3,15.3,15.3,15.3,15.3,15.3,15.3,15.3,15.3,15.3,15.3,15.3,7.65,3.06,3.06,0, 76.5,76.5,76.5,76.5,76.5,76.5,76.5,76.5,76.5,76.5,76.5,76.5,22.95,22.95,15.3,7.65,0, 30.6,30.6,30.6,30.6,30.6,30.6,30.6,30.6,30.6,30.6,30.6,30.6,30.6,30.6,18.36,7.65,0, 45.9,45.9,45.9,45.9,45.9,45.9,45.9,45.9,45.9,45.9,45.9,45.9,45.9,30.6,19.89,7.65,0,
0,0,0,0,0,0,0,0,0,0,0,0,0,0,0,0,0, 7.65,7.65,7.65,7.65,7.65,7.65,7.65,7.65,7.65,7.65,7.65,7.65,1.53,1.53,1.53,1.53,0, 7.65,7.65,7.65,7.65,7.65,7.65,7.65,7.65,7.65,7.65,7.65,7.65,1.53,1.53,1.53,1.53,0, 10.71,10.71,10.71,10.71,10.71,10.71,10.71,10.71,10.71,10.71,10.71,7.65,1.53,1.53,1.53,1.53,0, 15.3,15.3,15.3,15.3,15.3,15.3,15.3,15.3,15.3,15.3,15.3,15.3,3.06,3.06,3.06,3.06,0, 15.3,15.3,15.3,15.3,15.3,15.3,15.3,15.3,15.3,15.3,15.3,15.3,15.3,7.65,3.06,3.06,0, 76.5,76.5,76.5,76.5,76.5,76.5,76.5,76.5,76.5,76.5,76.5,76.5,22.95,22.95,15.3,7.65,0, 30.6,30.6,30.6,30.6,30.6,30.6,30.6,30.6,30.6,30.6,30.6,30.6,30.6,30.6,18.36,7.65,0, 45.9,45.9,45.9,45.9,45.9,45.9,45.9,45.9,45.9,45.9,45.9,45.9,45.9,30.6,19.89,7.65,0, 50.49,50.49,50.49,50.49,50.49,50.49,50.49,50.49,50.49,50.49,50.49,50.49,45.9,30.6,22.95,7.65,0, 50.49,50.49,50.49,50.49,50.49,50.49,50.49,50.49,50.49,50.49,50.49,50.49,45.9,30.6,22.95,7.65,0, 50.49,50.49,50.49,50.49,50.49,50.49,50.49,50.49,50.49,50.49,50.49,50.49,45.9,30.6,22.95,7.65,0, 50.49,50.49,50.49,50.49,50.49,50.49,50.49,50.49,50.49,50.49,50.49,50.49,45.9,30.6,22.95,7.65,0, 50.49,50.49,50.49,50.49,50.49,50.49,50.49,50.49,50.49,50.49,50.49,50.49,45.9,30.6,22.95,7.65,0, 50.49,50.49,50.49,50.49,50.49,50.49,50.49,50.49,50.49,50.49,50.49,50.49,45.9,30.6,22.95,7.65,0, 50.49,50.49,50.49,50.49,50.49,50.49,50.49,50.49,50.49,50.49,50.49,50.49,45.9,30.6,7.65,7.65,0, 0,0,0,0,0,0,0,0,0,0,0,0,0,0,0,0,0,